## panels
Hildesheim
| A | B
1 | Erschaffung Adams | Noli me tangere und Himmelfahrt
2 | Zuführung Evas | Die Frauen am Grabe
3 | Südenfall | Kreuzigung Christi
4 | Verhör und Verurteilung | Christi vor Pilatus-Herodes
5 | Vertreibung aus dem Paradies | Darbringung im Tempel
6 | Erdenleben von Adam und Eva | Anbetung der Könige
7 | Opfer Kains und Abels | Geburt Christi
8 | Brudermord | Verkündigung
The XRF analyses were carried out by researchers of the CNR-IBE S. Michele all'Adige (Trento, Italy) (M. Negri, M. Fellin, J. Bontadi) with an Oxford Instruments X-MET5100 instrument with a high resolution detector, under the following measurement conditions: 40 kV voltage, 10 µA current and 60 s acquisition time with spot measurements of approximately 9 mm in diameter.
x,y coordinates (in cm) indicate the position of the measurements, starting from the lower left corner of each panel; "time" indicates the date andtime of analyses.

## Hildesheim
no. | panel | no. analyses | detail | x | y | Cu | Sn | Pb | Zn | Fe | Mn | Ni | Ag | As | Sb | Ti | Cr | Co | Br | Sr | Nb | other (≥0.1 wt.%) | Time | Sample
Hildesheim_001 | A1 | 1 | background between tree and god |  |  | 76.7 | 4.7 | 12.8 | 3.6 | 1.4 |  |  | 0.1 | 0.3 | 0.1 | 0.3 | [6 empty] | 12/13/22 4:46:51 PM | HIL A1 1
Hildesheim_002 | A1 | 2 | background top right |  |  | 73.3 | 6 | 13.4 | 5.6 | 1.2 |  |  | 0.1 | 0.3 |  | 0.1 | [6 empty] | 12/13/22 4:47:59 PM | HIL A1 2
Hildesheim_003 | A1 | 3 | god, dress |  |  | 76.5 | 4.2 | 13.1 | 4.4 | 1.1 |  |  | 0.1 | 0.4 |  | 0.2 | [6 empty] | 12/13/22 4:49:52 PM | HIL A1 3
Hildesheim_004 | A1 | 4 | god, halo |  |  | 78.3 | 4 | 12.2 | 3.3 | 1.6 | 0.1 |  | 0.1 |  |  | 0.4 | [6 empty] | 12/13/22 4:51:00 PM | HIL A1 4
Hildesheim_005 | A1 | 5 | god, head |  |  | 68.8 | 4.7 | 18.5 | 4.1 | 2.5 | 0.1 |  | 0.1 |  | 0.1 | 0.8 |  |  |  | 0.1 |  | V | 12/13/22 4:53:04 PM | HIL A1 5
Hildesheim_006 | A1 | 6 | Adam, leg |  |  | 78.1 | 4.1 | 12.9 | 3.4 | 1.2 |  |  | 0.1 |  |  | 0.1 | [6 empty] | 12/13/22 4:55:37 PM | HIL A1 6
Hildesheim_007 | A1 | 7 | Eve, head |  |  | 68.5 | 6.8 | 15.6 | 5.3 | 3.3 | 0.1 |  | 0.1 |  |  | 0.3 |  |  |  | 0.1 |  | Zr | 12/13/22 4:56:59 PM | HIL A1 7
Hildesheim_008 | A1 | 8 | angel, halo |  |  | 72.2 | 5.7 | 18.8 | 1.6 | 1.4 |  |  | 0.1 |  |  | 0.2 | [6 empty] | 12/13/22 4:58:19 PM | HIL A1 8
Hildesheim_009 | A1 | 9 | angel, head |  |  | 78 | 5.4 | 13.3 | 1.7 | 1.3 |  |  | 0.1 |  |  | 0.1 | [6 empty] | 12/13/22 4:59:41 PM | HIL A1 9
Hildesheim_010 | A1 | 10 | frame left, centre |  |  | 70.9 | 1.9 | 18.6 | 6.5 | 1.2 |  |  | 0.1 | 0.6 |  | 0.1 | [6 empty] | 12/13/22 5:00:55 PM | HIL A1 10
Hildesheim_011 | A1 | 11 | frame below, centre |  |  | 72.5 | 4.6 | 17.5 | 3.4 | 1.2 |  |  | 0.1 | 0.3 |  | 0.3 | [6 empty] | 12/13/22 5:02:08 PM | HIL A1 11
Hildesheim_012 | A1 | 12 | frame right, centre |  |  | 72.2 | 6.1 | 15 | 4.8 | 1.3 |  |  | 0.1 | 0.2 |  | 0.2 | [6 empty] | 12/13/22 5:03:20 PM | HIL A1 12
Hildesheim_013 | A1 | 13 | frame top, centre |  |  | 78.9 | 4.2 | 11.4 | 3.8 | 1.1 |  |  | 0.1 | 0.3 |  | 0.1 | [6 empty] | 12/13/22 5:04:31 PM | HIL A1 13
Hildesheim_014 | A2 | 1 | background top left | 4 | 46 | 68.4 | 8.4 | 15.7 | 5.5 | 1.3 |  |  | 0.1 | 0.3 |  | 0.2 | [6 empty] | 12/13/22 4:23:02 PM | HIL A2 1
Hildesheim_015 | A2 | 2 | background bottom right | 87 | 5 | 72.7 | 2.6 | 19.1 | 4.1 | 0.9 |  |  | 0.1 | 0.2 |  | 0.1 | [6 empty] | 12/13/22 4:24:50 PM | HIL A2 2
Hildesheim_016 | A2 | 3 | Eve, leg |  |  | 76.8 | 1.7 | 15 | 5.3 | 0.9 |  |  | 0.1 | 0.2 | [8 empty] | 12/13/22 4:27:35 PM | HIL A2 3
Hildesheim_017 | A2 | 4 | Adam, leg |  |  | 77.4 | 4.2 | 12.9 | 3.6 | 1.2 |  |  | 0.1 | 0.2 |  | 0.2 | [6 empty] | 12/13/22 4:28:53 PM | HIL A2 4
Hildesheim_018 | A2 | 5 | god, arm |  |  | 74.5 | 4.8 | 14.7 | 4 | 1.4 |  |  | 0.1 |  |  | 0.2 |  |  |  | 0.1 |  | Zr | 12/13/22 4:30:12 PM | HIL A2 5
Hildesheim_019 | A2 | 6 | god, head |  |  | 68.4 | 5.1 | 18.4 | 3.9 | 3 |  |  | 0.1 |  |  | 0.7 |  |  |  | 0.1 |  |  | 12/13/22 4:31:51 PM | HIL A2 6
Hildesheim_020 | A2 | 7 | god, halo |  |  | 69 | 4.4 | 18.4 | 4.3 | 2.8 | 0.1 |  | 0.1 |  |  | 0.7 |  |  |  | 0.1 |  |  | 12/13/22 4:33:23 PM | HIL A2 7
Hildesheim_021 | A2 | 8 | frame left, centre |  |  | 69.3 | 5.4 | 17.8 | 5.7 | 1 |  |  | 0.1 | 0.5 |  | 0.1 | [6 empty] | 12/13/22 4:34:44 PM | HIL A2 8
Hildesheim_022 | A2 | 9 | frame below, centre |  |  | 75.1 | 4.8 | 14.3 | 4 | 1.2 |  |  | 0.1 | 0.2 |  | 0.3 | [6 empty] | 12/13/22 4:36:07 PM | HIL A2 9
Hildesheim_023 | A2 | 10 | frame right, centre |  |  | 78 | 1.5 | 13.9 | 5.3 | 0.8 |  |  | 0.1 | 0.3 | [8 empty] | 12/13/22 4:37:24 PM | HIL A2 10
Hildesheim_024 | A3 | 1 | background bottom left | 6 | 7 | 63 | 7.7 | 24.2 | 3.3 | 1.5 |  |  | 0.1 |  |  | 0.1 | [6 empty] | 12/13/22 3:27:47 PM | HIL A3 1
Hildesheim_025 | A3 | 2 | background top right | 88 | 48 | 70.8 | 6.9 | 15.3 | 4.6 | 1.8 |  |  | 0.1 |  |  | 0.3 | [5 empty] | Zr | 12/13/22 3:29:27 PM | HIL A3 2
Hildesheim_026 | A3 | 3 | Adam, chest |  |  | 74.8 | 7.5 | 12.4 | 3.4 | 1.3 |  |  | 0.1 | 0.2 |  | 0.1 | [6 empty] | 12/13/22 3:33:35 PM | HIL A3 3
Hildesheim_027 | A3 | 4 | Adam, head |  |  | 75 | 6.5 | 12.9 | 3.5 | 1.7 |  |  | 0.1 |  |  | 0.2 | [6 empty] | 12/13/22 3:34:53 PM | HIL A3 4
Hildesheim_028 | A3 | 5 | Eve, head |  |  | 77.3 | 6.8 | 9.9 | 4 | 1.5 |  |  | 0.1 | 0.3 |  | 0.1 | [6 empty] | 12/13/22 3:36:10 PM | HIL A3 5
Hildesheim_029 | A3 | 6 | repair: background right |  |  | 79.6 | 3.7 | 14.7 | 0.5 | 0.8 |  |  | 0.1 | 0.4 |  | 0.1 | [6 empty] | 12/13/22 3:37:41 PM | HIL A3 6
Hildesheim_030 | A3 | 7 | frame left, centre |  |  | 72.5 | 5.6 | 16 | 3.8 | 1.4 | 0.1 |  | 0.1 | 0.3 |  | 0.1 | [6 empty] | 12/13/22 3:39:07 PM | HIL A3 7
Hildesheim_031 | A3 | 8 | frame below, centre |  |  | 80.5 | 6.7 | 6.9 | 4.4 | 0.8 |  |  | 0.1 | 0.4 |  | 0.1 | [6 empty] | 12/13/22 3:40:23 PM | HIL A3 8
Hildesheim_032 | A3 | 9 | frame right, centre |  |  | 73 | 5.6 | 14.6 | 5.1 | 1.2 |  |  | 0.1 | 0.2 |  | 0.1 | [6 empty] | 12/13/22 3:41:39 PM | HIL A3 9
Hildesheim_033 | A4 | 1 | background between god and Adam | 35 | 17 | 81.7 | 5.3 | 7.7 | 4 | 0.9 |  |  | 0.1 | 0.2 | [8 empty] | 12/13/22 2:33:56 PM | HIL A4 1
Hildesheim_034 | A4 | 2 | background top right | 72 | 42 | 81.8 | 5.9 | 6.3 | 4.5 | 0.9 |  |  | 0.1 | 0.3 |  | 0.1 | [6 empty] | 12/13/22 2:37:18 PM | HIL A4 2
Hildesheim_035 | A4 | 3 | god, dress |  |  | 79.5 | 6.7 | 7.9 | 4.4 | 1 |  |  | 0.1 | 0.4 | [8 empty] | 12/13/22 2:39:11 PM | HIL A4 3
Hildesheim_036 | A4 | 4 | god, halo |  |  | 68.8 | 7.9 | 16.2 | 3.9 | 2.6 | 0.1 |  | 0.1 |  |  | 0.3 |  |  |  | 0.1 |  |  | 12/13/22 2:40:46 PM | HIL A4 4
Hildesheim_037 | A4 | 5 | Adam, leg |  |  | 81.8 | 2.4 | 9.4 | 4.7 | 1 |  |  | 0.1 | 0.5 | 0.1 | 0.1 | [6 empty] | 12/13/22 2:42:08 PM | HIL A4 5
Hildesheim_038 | A4 | 6 | Adam, head |  |  | 72 | 4.2 | 16.2 | 4.1 | 2.6 | 0.1 |  | 0.1 |  |  | 0.4 |  |  |  | 0.2 |  | Zr | 12/13/22 2:43:34 PM | HIL A4 6
Hildesheim_039 | A4 | 7 | Eve, back |  |  | 72.9 | 4.8 | 15.9 | 4.3 | 1.7 | 0.1 |  | 0.1 |  |  | 0.2 | [6 empty] | 12/13/22 2:44:46 PM | HIL A4 7
Hildesheim_040 | A4 | 8 | Eve, head |  |  | 74.3 | 4.8 | 14.3 | 4.5 | 1.7 | 0.1 |  | 0.1 |  |  | 0.2 |  |  |  | 0.1 |  |  | 12/13/22 2:46:01 PM | HIL A4 8
Hildesheim_041 | A4 | 9 | frame left, centre |  |  | 77.8 | 5.8 | 11 | 3.5 | 1.1 |  |  | 0.1 | 0.4 |  | 0.2 | [6 empty] | 12/13/22 2:47:21 PM | HIL A4 9
Hildesheim_042 | A4 | 10 | frame below, centre |  |  | 77.4 | 3.5 | 13.3 | 4.1 | 1.1 |  |  | 0.1 | 0.4 | [8 empty] | 12/13/22 2:48:39 PM | HIL A4 10
Hildesheim_043 | A4 | 11 | frame below, right (letter "M") |  |  | 78.2 | 7.2 | 7.2 | 5.9 | 0.9 |  |  | 0.1 | 0.4 | [8 empty] | 12/13/22 2:49:51 PM | HIL A4 11
Hildesheim_044 | A4 | 12 | frame right, centre |  |  | 76.9 | 5.8 | 10.8 | 4.5 | 1.2 | 0.1 |  | 0.1 |  | 0.1 | 0.2 |  |  |  | 0.4 |  |  | 12/13/22 3:20:27 PM | HIL A4 12
Hildesheim_045 | A5 | 1 | background centre left | 3 | 16 | 61.8 | 6 | 24.8 | 5.5 | 1.6 | 0.1 |  | 0.1 |  |  | 0.1 | [6 empty] | 12/13/22 12:08:02 PM | HIL A5 1
Hildesheim_046 | A5 | 2 | background centre | 56 | 4 | 74.5 | 5.4 | 15.1 | 3.2 | 1.2 |  |  | 0.1 | 0.2 |  | 0.1 | [6 empty] | 12/13/22 12:09:56 PM | HIL A5 2
Hildesheim_047 | A5 | 3 | angel, head |  |  | 77.6 | 3.9 | 11.2 | 4.7 | 1.8 |  |  | 0.1 | 0.3 |  | 0.2 | [6 empty] | 12/13/22 12:11:56 PM | HIL A5 3
Hildesheim_048 | A5 | 4 | Eve, head |  |  | 73.8 | 5.7 | 13.1 | 4.7 | 2.1 |  |  | 0.1 |  | 0.1 | 0.3 |  |  |  | 0.1 |  |  | 12/13/22 12:13:32 PM | HIL A5 4
Hildesheim_049 | A5 | 5 | Adam, head |  |  | 71.9 | 5.3 | 15.9 | 3.9 | 2.2 | 0.1 |  | 0.1 |  |  | 0.3 |  |  |  | 0.1 |  | Zr | 12/13/22 12:15:17 PM | HIL A5 5
Hildesheim_050 | A5 | 6 | frame left, centre |  |  | 65.2 | 7.5 | 12.5 | 1.9 | 12 |  |  | 0.1 | 0.4 |  | 0.4 |  |  |  | 0.1 |  |  | 12/13/22 12:16:46 PM | HIL A5 6
Hildesheim_051 | A5 | 7 | frame below, centre |  |  | 80.4 | 2.4 | 11.9 | 3.8 | 1 |  |  | 0.1 | 0.4 | 0.1 | [7 empty] | 12/13/22 12:18:09 PM | HIL A5 7
Hildesheim_052 | A5 | 8 | frame right, centre |  |  | 74.7 | 1.2 | 15.7 | 6.6 | 1.1 |  |  | 0.1 | 0.4 | 0.1 | 0.1 | [6 empty] | 12/13/22 12:19:26 PM | HIL A5 8
Hildesheim_053 | A6 | 1 | background upper left |  |  | 75.3 | 4 | 13.2 | 5.9 | 1.1 |  |  | 0.1 | 0.3 | [8 empty] | 12/13/22 11:15:39 AM | HIL A6 1
Hildesheim_054 | A6 | 2 | background centre, above lion |  |  | 77 | 5.4 | 11.9 | 4.4 | 0.8 |  |  | 0.1 | 0.3 | [8 empty] | 12/13/22 11:17:46 AM | HIL A6 2
Hildesheim_055 | A6 | 3 | Adam, leg |  |  | 76.8 | 4.7 | 10.1 | 7.9 |  |  |  | 0.1 | 0.4 | [6 empty] | 0.1 |  | 12/13/22 11:19:02 AM | HIL A6 3
Hildesheim_056 | A6 | 4 | Adam, head |  |  | 70.5 | 4.1 | 15.6 | 8.4 | 0.8 |  |  | 0.1 | 0.2 |  | 0.3 | [6 empty] | 12/13/22 11:20:43 AM | HIL A6 4
Hildesheim_057 | A6 | 5 | angel, dress |  |  | 72.7 | 12.1 | 6.8 | 7.6 | 0.5 |  |  | 0.1 | 0.2 | [8 empty] | 12/13/22 11:22:24 AM | HIL A6 5
Hildesheim_058 | A6 | 6 | angel, head |  |  | 70.4 | 5.3 | 15.2 | 7.5 | 1.1 | 0.1 |  | 0.1 |  |  | 0.2 | [6 empty] | 12/13/22 11:24:13 AM | HIL A6 6
Hildesheim_059 | A6 | 7 | Eve, dress |  |  | 75.5 | 1.5 | 13.4 | 7.9 | 1 |  |  | 0.1 | 0.4 |  | 0.1 |  |  |  |  | 0.1 |  | 12/13/22 11:26:39 AM | HIL A6 7
Hildesheim_060 | A6 | 8 | Eve, head |  |  | 75.4 | 5.7 | 11.8 | 6.2 |  |  |  | 0.1 | 0.5 |  | 0.1 |  |  |  |  | 0.1 |  | 12/13/22 11:28:20 AM | HIL A6 8
Hildesheim_061 | A6 | 9 | frame left, centre |  |  | 61 | 7.2 | 21.3 | 6.3 | 3.7 | 0.1 |  | 0.2 |  |  | 0.3 | [6 empty] | 12/13/22 11:29:55 AM | HIL A6 9
Hildesheim_062 | A6 | 10 | frame below, centre |  |  | 75.8 | 4 | 12.5 | 7.2 |  |  |  | 0.1 | 0.3 | [6 empty] | 0.1 |  | 12/13/22 11:31:22 AM | HIL A6 10
Hildesheim_063 | A6 | 11 | frame right, centre |  |  | 83 | 2.7 | 7.3 | 6.3 |  |  |  | 0.1 | 0.4 | [6 empty] | 0.1 |  | 12/13/22 11:32:48 AM | HIL A6 11
Hildesheim_064 | A7 | 1 | background centre left | 24 | 35 | 81.5 | 3.2 | 7.4 | 7.5 |  |  |  | 0.1 | 0.3 | [6 empty] | 0.1 |  | 12/13/22 10:28:38 AM | HIL A7 1
Hildesheim_065 | A7 | 2 | background bottom right | 90 | 5 | 71.4 | 8.2 | 12 | 6.1 | 1.6 | 0.1 |  | 0.1 | 0.4 |  | 0.1 | [6 empty] | 12/13/22 10:30:09 AM | HIL A7 2
Hildesheim_066 | A7 | 3 | Abel, head |  |  | 67.9 | 10.1 | 11.8 | 9 | 0.5 |  |  | 0.1 | 0.4 |  | 0.1 | [6 empty] | 12/13/22 10:31:48 AM | HIL A7 3
Hildesheim_067 | A7 | 4 | Kain, head |  |  | 88.6 | 3.4 | 6.6 | 0.8 |  |  |  | 0.1 | 0.5 | [8 empty] | 12/13/22 10:33:13 AM | HIL A7 4
Hildesheim_068 | A7 | 5 | god, hand |  |  | 77.5 | 6.8 | 7.4 | 7.9 |  |  |  |  | 0.2 | [6 empty] | 0.1 |  | 12/13/22 10:34:42 AM | HIL A7 5
Hildesheim_069 | A7 | 6 | repair on the left |  |  | 68.5 | 0.8 | 2.3 | 26.1 | 1.5 |  |  |  | 0.2 |  |  |  | 0.2 |  |  | 0.2 | Co 0.2 | 12/13/22 10:36:00 AM | HIL A7 6
Hildesheim_070 | A7 | 7 | frame left, centre |  |  | 77.6 | 4.1 | 8.9 | 6.1 | 1.8 |  |  | 0.1 | 0.3 |  | 0.9 |  |  |  | 0.1 |  | V 0.2 | 12/13/22 10:37:31 AM | HIL A7 7
Hildesheim_071 | A7 | 8 | frame below, centre |  |  | 75.6 | 6.5 | 10.6 | 6.9 |  |  |  | 0.1 | 0.2 | [6 empty] | 0.1 |  | 12/13/22 10:38:52 AM | HIL A7 8
Hildesheim_072 | A7 | 9 | frame right, centre |  |  | 81.8 | 3.9 | 6.7 | 7 |  |  |  | 0.1 | 0.4 | [6 empty] | 0.1 |  | 12/13/22 10:40:16 AM | HIL A7 9
Hildesheim_073 | A7 | 10 | Kain, skirt |  |  | 77.4 | 4.8 | 10.1 | 5.7 | 1.5 | 0.1 |  | 0.1 | 0.3 |  | 0.1 | [6 empty] | 12/13/22 10:41:36 AM | HIL A7 10
Hildesheim_074 | A8 | 1 | background centre left | 26 | 40 | 76.4 | 3.9 | 10.4 | 7.4 | 1.4 |  |  | 0.1 | 0.3 | [6 empty] | 0.1 |  | 12/13/22 9:33:52 AM | HIL A8 1
Hildesheim_075 | A8 | 2 | background centre right | 72 | 40 | 69.4 | 6 | 16.6 | 6.4 | 1.3 |  |  | 0.1 |  |  | 0.1 | [6 empty] | 12/13/22 9:36:17 AM | HIL A8 2
Hildesheim_076 | A8 | 3 | person left, skirt |  |  | 72.2 | 4.6 | 13.4 | 8.1 | 1.2 | 0.1 |  | 0.1 | 0.2 |  | 0.2 | [6 empty] | 12/13/22 9:37:56 AM | HIL A8 3
Hildesheim_077 | A8 | 4 | Abel, dress |  |  | 70.7 | 6.4 | 14.7 | 7 | 0.9 | 0.1 |  | 0.1 |  |  | 0.1 | [6 empty] | 12/13/22 9:39:34 AM | HIL A8 4
Hildesheim_078 | A8 | 5 | background centre |  |  | 67.7 | 7.7 | 16.2 | 6.4 | 1.7 | 0.1 |  | 0.1 |  |  | 0.1 |  |  |  | 0.1 |  |  | 12/13/22 9:40:48 AM | HIL A8 5
Hildesheim_079 | A8 | 6 | background centre |  |  | 72.5 | 6.5 | 12.1 | 6.9 | 1.5 | 0.1 |  | 0.1 | 0.3 | [8 empty] | 12/13/22 9:42:06 AM | HIL A8 6
Hildesheim_080 | A8 | 7 | Kain, leg |  |  | 71.3 | 12.6 | 9.7 | 4.2 | 1.7 | 0.1 |  | 0.1 | 0.2 |  | 0.1 | [6 empty] | 12/13/22 9:44:34 AM | HIL A8 7
Hildesheim_081 | A8 | 8 | repair on the left (below) |  |  | 65.4 | 0.8 | 4 | 27.5 | 1.3 |  |  |  | 0.3 | 0.1 |  |  | 0.2 |  |  | 0.2 | Co 0.2 | 12/13/22 9:45:50 AM | HIL A8 8
Hildesheim_082 | A8 | 9 | repair on the left (top) |  |  | 62 | 0.8 | 8.2 | 26.8 | 0.9 |  |  |  | 0.5 | 0.3 |  |  | 0.2 |  |  | 0.2 | Co 0.2 | 12/13/22 9:47:17 AM | HIL A8 9
Hildesheim_083 | A8 | 10 | god, hand |  |  | 77.6 | 3.7 | 11.1 | 7.2 |  |  |  | 0.1 | 0.2 | [6 empty] | 0.1 |  | 12/13/22 9:48:30 AM | HIL A8 10
Hildesheim_084 | A8 | 11 | frame left, centre |  |  | 75.2 | 4.7 | 12 | 4.7 | 3 |  |  | 0.1 | 0.2 |  | 0.2 | [6 empty] | 12/13/22 10:18:09 AM | HIL A8 11
Hildesheim_085 | A8 | 12 | frame below, centre |  |  | 69.2 | 6.8 | 13.7 | 8 | 1.9 | 0.1 |  | 0.1 |  |  | 0.1 | [6 empty] | 12/13/22 10:20:02 AM | HIL A8 12
Hildesheim_086 | A8 | 13 | frame right, centre |  |  | 80.2 | 5.5 | 9.3 | 4.6 |  |  |  | 0.1 | 0.3 | [8 empty] | 12/13/22 10:21:19 AM | HIL A8 13
Hildesheim_087 | A8 | 14 | person left, head |  |  | 76.7 | 3.8 | 11.3 | 7.2 | 0.5 |  |  | 0.1 | 0.2 | [6 empty] | 0.1 |  | 12/13/22 10:22:42 AM | HIL A8 14
Hildesheim_088 | A8 | 15 | Abel, head |  |  | 72.4 | 5.9 | 13.2 | 6.8 | 1.4 | 0.1 |  | 0.1 |  |  | 0.1 | [6 empty] | 12/13/22 10:24:05 AM | HIL A8 15
Hildesheim_089 | A8 | 16 | Kain, head |  |  | 71.2 | 13.5 | 9 | 5.7 |  |  |  | 0.1 | 0.4 |  | 0.1 | [6 empty] | 12/13/22 10:25:21 AM | HIL A8 16
Hildesheim_090 | lion, side A | 1 | cheek, right |  |  | 82.1 | 3.3 | 8.6 | 5.4 |  |  |  | 0.1 | 0.4 | [6 empty] | 0.1 |  | 12/13/22 11:07:48 AM | HIL A Leo 1
Hildesheim_091 | lion, side A | 2 | cheek, left |  |  | 67.2 | 12.8 | 10.5 | 8.8 |  |  |  | 0.1 | 0.3 |  | 0.1 | [6 empty] | 12/13/22 11:09:08 AM | HIL A Leo 2
Hildesheim_092 | lion, side A | 3 | nose |  |  | 80 | 3.9 | 9.2 | 6 |  |  |  | 0.1 | 0.5 | 0.1 | 0.1 |  |  |  |  | 0.1 |  | 12/13/22 11:10:30 AM | HIL A Leo 3
Hildesheim_093 | lion, side A | 4 | mane, centre |  |  | 80.4 | 2.3 | 11 | 4.8 | 1.2 |  |  | 0.1 |  | 0.1 | 0.2 | [6 empty] | 12/13/22 11:11:48 AM | HIL A Leo 4
Hildesheim_094 | lion, side A | 5 | ring |  |  | 69.8 | 11.7 | 9 | 9.2 |  |  |  | 0.1 | 0.3 | [8 empty] | 12/13/22 11:13:09 AM | HIL A Leo 5
Hildesheim_095 | B1 | 1 | background bottom left |  |  | 70.5 | 11.8 | 13 | 2.8 | 1.2 |  |  | 0.1 | 0.4 |  | 0.1 | [6 empty] | 12/13/22 5:06:16 PM | HIL B1 1
Hildesheim_096 | B1 | 2 | background left of tower |  |  | 69.9 | 9.4 | 15.1 | 3 | 1.4 |  | 0.1 | 0.1 | 0.8 |  | 0.1 | [6 empty] | 12/13/22 5:07:32 PM | HIL B1 2
Hildesheim_097 | B1 | 3 | background top left |  |  | 68.7 | 8.5 | 17.9 | 3.5 | 1.2 | 0.1 |  | 0.1 |  |  | 0.1 | [6 empty] | 12/13/22 5:08:52 PM | HIL B1 3
Hildesheim_098 | B1 | 4 | man kneeing, leg |  |  | 77 | 8 | 9.6 | 3.8 | 0.7 |  |  | 0.1 | 0.7 | [8 empty] | 12/13/22 5:10:05 PM | HIL B1 4
Hildesheim_099 | B1 | 5 | man kneeing, head |  |  | 73.8 | 7.7 | 12.2 | 4.1 | 1.4 |  |  | 0.1 | 0.4 |  | 0.1 | [6 empty] | 12/13/22 5:11:22 PM | HIL B1 5
Hildesheim_100 | B1 | 6 | Jesus, belly |  |  | 78 | 5.7 | 9.8 | 4.1 | 1.2 |  | 0.1 | 0.1 | 0.9 | [8 empty] | 12/13/22 5:12:43 PM | HIL B1 6
Hildesheim_101 | B1 | 7 | Jesus, head |  |  | 74 | 6.2 | 13.3 | 4.2 | 1.4 |  |  | 0.1 | 0.5 |  | 0.2 | [6 empty] | 12/13/22 5:14:03 PM | HIL B1 7
Hildesheim_102 | B1 | 8 | background bottom right (bird wing) |  |  | 68.2 | 6.5 | 18.6 | 3.9 | 2.1 |  |  | 0.1 | 0.3 |  | 0.3 |  |  |  | 0.1 |  |  | 12/13/22 5:15:18 PM | HIL B1 8
Hildesheim_103 | B1 | 9 | bird, chest (upper bird) |  |  | 68.9 | 6.1 | 18.4 | 4 | 1.9 |  |  | 0.1 | 0.2 |  | 0.2 | [6 empty] | 12/13/22 5:16:32 PM | HIL B1 9
Hildesheim_104 | B1 | 10 | frame left, centre |  |  | 73.6 | 9.4 | 10.4 | 5 | 1.1 |  |  | 0.1 | 0.2 |  | 0.1 | [6 empty] | 12/13/22 5:17:44 PM | HIL B1 10
Hildesheim_105 | B1 | 11 | frame below, centre |  |  | 77.1 | 5.2 | 11.5 | 4.2 | 1 |  | 0.1 | 0.1 | 0.7 |  | 0.1 | [6 empty] | 12/13/22 5:18:56 PM | HIL B1 11
Hildesheim_106 | B1 | 12 | frame right, centre |  |  | 73.9 | 7.3 | 11.8 | 4.4 | 1.7 |  |  | 0.1 | 0.5 |  | 0.2 | [6 empty] | 12/13/22 5:20:08 PM | HIL B1 12
Hildesheim_107 | B1 | 13 | frame top, centre |  |  | 74.5 | 6.1 | 13 | 4.1 | 1.1 |  | 0.1 | 0.1 | 0.9 |  | 0.1 | [6 empty] | 12/13/22 5:21:29 PM | HIL B1 13
Hildesheim_108 | B2 | 1 | background bottom left | 3 | 15 | 78.1 | 7.6 | 8.1 | 4.9 | 0.8 |  |  | 0.1 | 0.4 | [8 empty] | 12/13/22 4:03:05 PM | HIL B2 1
Hildesheim_109 | B2 | 2 | background top right | 87 | 47 | 79.3 | 11.2 | 6.9 | 1.3 | 0.8 |  |  | 0.1 | 0.3 |  | 0.1 | [6 empty] | 12/13/22 4:04:27 PM | HIL B2 2
Hildesheim_110 | B2 | 3 | person on the right, halo |  |  | 73.7 | 11.7 | 11.6 | 1.1 | 1.4 | 0.1 |  | 0.1 |  |  | 0.2 | [6 empty] | 12/13/22 4:06:31 PM | HIL B2 3
Hildesheim_111 | B2 | 4 | person 2nd from right, halo |  |  | 56.5 | 10.6 | 26.5 | 1.8 | 3.9 | 0.1 |  | 0.1 |  |  | 0.5 |  |  |  | 0.1 |  |  | 12/13/22 4:07:55 PM | HIL B2 4
Hildesheim_112 | B2 | 5 | person 1st from left, head |  |  | 68.6 | 11.6 | 15.7 | 1.7 | 2 |  |  | 0.1 |  |  | 0.2 |  |  |  | 0.1 |  |  | 12/13/22 4:09:56 PM | HIL B2 5
Hildesheim_113 | B2 | 6 | person 1st from left, halo |  |  | 64.4 | 7.1 | 22.4 | 2.8 | 2.7 |  |  | 0.1 |  |  | 0.3 | [6 empty] | 12/13/22 4:11:18 PM | HIL B2 6
Hildesheim_114 | B2 | 7 | person 1st from left, arm |  |  | 69.4 | 7.9 | 17.2 | 3.4 | 1.2 |  |  | 0.1 | 0.7 |  | 0.1 | [6 empty] | 12/13/22 4:12:43 PM | HIL B2 7
Hildesheim_115 | B2 | 8 | angel, head |  |  | 69.7 | 7 | 18.3 | 2.2 | 2.3 |  |  | 0.1 |  |  | 0.3 | [6 empty] | 12/13/22 4:14:20 PM | HIL B2 8
Hildesheim_116 | B2 | 9 | angel, arm |  |  | 68.2 | 8.6 | 18.2 | 2.8 | 1.2 |  | 0.1 | 0.1 | 0.6 |  | 0.1 |  |  |  | 0.1 |  |  | 12/13/22 4:15:48 PM | HIL B2 9
Hildesheim_117 | B2 | 10 | background between angel and 1st person |  |  | 70.5 | 6.4 | 17.4 | 3.4 | 1.2 |  |  | 0.1 | 0.7 |  | 0.1 | [6 empty] | 12/13/22 4:17:13 PM | HIL B2 10
Hildesheim_118 | B2 | 11 | frame left, centre |  |  | 72.9 | 7.3 | 12.5 | 5.6 | 1.1 |  |  | 0.1 | 0.3 |  | 0.1 | [6 empty] | 12/13/22 4:18:29 PM | HIL B2 11
Hildesheim_119 | B2 | 12 | frame below, centre |  |  | 66.8 | 7.9 | 19.9 | 3.6 | 1.1 |  |  | 0.1 | 0.4 |  | 0.2 | [6 empty] | 12/13/22 4:19:51 PM | HIL B2 12
Hildesheim_120 | B2 | 13 | frame right, centre |  |  | 72.9 | 13.2 | 10.6 | 1.3 | 1.4 |  |  | 0.1 | 0.4 |  | 0.2 | [6 empty] | 12/13/22 4:21:10 PM | HIL B2 13
Hildesheim_121 | B3 | 1 | background bottom left | 4 | 10 | 66.7 | 8.5 | 18.7 | 4.1 | 1.4 |  |  | 0.1 | 0.2 |  | 0.2 | [6 empty] | 12/13/22 3:43:26 PM | HIL B3 1
Hildesheim_122 | B3 | 2 | background bottom right | 87 | 46 | 75.5 | 13.4 | 8.4 | 1 | 1.2 |  |  | 0.1 | 0.3 | [8 empty] | 12/13/22 3:45:21 PM | HIL B3 2
Hildesheim_123 | B3 | 3 | person on the right, head |  |  | 74 | 12.7 | 10.2 | 1.2 | 1.3 |  |  | 0.1 | 0.3 |  | 0.2 | [6 empty] | 12/13/22 3:47:45 PM | HIL B3 3
Hildesheim_124 | B3 | 4 | soldier on the right, head |  |  | 73.7 | 7.9 | 11.8 | 4.4 | 1.3 |  | 0.1 | 0.1 | 0.6 |  | 0.1 | [6 empty] | 12/13/22 3:48:59 PM | HIL B3 4
Hildesheim_125 | B3 | 5 | soldier on the left, head |  |  | 71.4 | 7.2 | 14.5 | 4.2 | 2.1 |  |  | 0.1 |  |  | 0.3 |  |  |  | 0.1 |  |  | 12/13/22 3:50:30 PM | HIL B3 5
Hildesheim_126 | B3 | 6 | person on the left, halo |  |  | 53.4 | 7.8 | 29.3 | 5.9 | 2.5 | 0.2 |  | 0.1 |  |  | 0.3 |  |  |  | 0.1 |  | Zr, W | 12/13/22 3:51:56 PM | HIL B3 6
Hildesheim_127 | B3 | 7 | person on the left, head |  |  | 66.8 | 7.9 | 17.6 | 5.2 | 1.7 |  |  | 0.1 | 0.4 |  | 0.2 | [6 empty] | 12/13/22 3:53:36 PM | HIL B3 7
Hildesheim_128 | B3 | 8 | Jesus, skirt |  |  | 76.2 | 6 | 12.6 | 3.3 | 1.1 |  |  | 0.1 | 0.6 | [8 empty] | 12/13/22 3:55:05 PM | HIL B3 8
Hildesheim_129 | B3 | 9 | Jesus, head |  |  | 78 | 5.9 | 10 | 3.8 | 1.1 |  | 0.1 | 0.1 | 0.8 |  | 0.1 | [6 empty] | 12/13/22 3:56:29 PM | HIL B3 9
Hildesheim_130 | B3 | 10 | frame left, centre |  |  | 73.5 | 7.1 | 11.9 | 5.7 | 1.1 |  |  | 0.1 | 0.3 |  | 0.1 | [6 empty] | 12/13/22 3:57:50 PM | HIL B3 10
Hildesheim_131 | B3 | 11 | frame below, centre |  |  | 76 | 5.9 | 11.3 | 4.7 | 1 |  | 0.1 | 0.1 | 0.8 |  | 0.1 | [6 empty] | 12/13/22 3:59:13 PM | HIL B3 11
Hildesheim_132 | B3 | 12 | frame right, centre |  |  | 79 | 12 | 6.3 | 1.3 | 1.1 |  |  | 0.1 | 0.2 |  | 0.1 | [6 empty] | 12/13/22 4:00:29 PM | HIL B3 12
Hildesheim_133 | B4 | 1 | background, right to Jesus |  |  | 76.4 | 7.6 | 10.3 | 4 | 1 |  |  | 0.1 | 0.5 |  | 0.1 | [6 empty] | 12/13/22 2:51:34 PM | HIL B4 1
Hildesheim_134 | B4 | 2 | background, left of Herodes |  |  | 71.3 | 6.6 | 16.4 | 3.7 | 1.3 |  |  | 0.1 | 0.4 |  | 0.1 | [6 empty] | 12/13/22 2:54:05 PM | HIL B4 2
Hildesheim_135 | B4 | 3 | person on the left, skirt |  |  | 72.2 | 8.9 | 11.9 | 4.8 | 1.3 |  |  | 0.1 | 0.4 |  | 0.2 | [6 empty] | 12/13/22 2:55:23 PM | HIL B4 3
Hildesheim_136 | B4 | 4 | person on the left, head |  |  | 62.9 | 7.8 | 20.3 | 4.6 | 3.5 | 0.1 |  | 0.1 |  |  | 0.5 |  |  |  | 0.2 |  | Zr | 12/13/22 2:56:46 PM | HIL B4 4
Hildesheim_137 | B4 | 5 | Jesus, dress |  |  | 75 | 7.7 | 11 | 4.5 | 1 |  |  | 0.1 | 0.6 |  | 0.1 | [6 empty] | 12/13/22 2:58:00 PM | HIL B4 5
Hildesheim_138 | B4 | 6 | Jesus, head |  |  | 67.8 | 8.8 | 16.6 | 3.2 | 3.1 | 0.1 |  | 0.1 |  |  | 0.3 |  |  |  | 0.1 |  |  | 12/13/22 2:59:20 PM | HIL B4 6
Hildesheim_139 | B4 | 7 | 3rd person from the left, skirt |  |  | 75.4 | 8.7 | 10.4 | 3.4 | 1 |  |  | 0.1 | 0.9 | [8 empty] | 12/13/22 3:00:37 PM | HIL B4 7
Hildesheim_140 | B4 | 8 | 3rd person from the left, head |  |  | 69.5 | 9.2 | 14.4 | 3.8 | 2 |  |  | 0.1 | 0.6 |  | 0.2 |  |  |  | 0.1 |  |  | 12/13/22 3:02:17 PM | HIL B4 8
Hildesheim_141 | B4 | 9 | Herodes, leg |  |  | 66.9 | 7.5 | 19.1 | 4 | 1.7 |  |  | 0.1 | 0.4 |  | 0.1 |  |  |  | 0.1 |  |  | 12/13/22 3:03:37 PM | HIL B4 9
Hildesheim_142 | B4 | 10 | Herodes, head |  |  | 64.1 | 8.5 | 20.1 | 3.5 | 2.7 |  |  | 0.1 | 0.3 |  | 0.3 |  |  |  | 0.2 |  |  | 12/13/22 3:04:58 PM | HIL B4 10
Hildesheim_143 | B4 | 11 | dragon, body |  |  | 68.4 | 6.8 | 18.5 | 3.3 | 2.3 |  |  | 0.1 | 0.2 |  | 0.3 |  |  |  | 0.1 |  |  | 12/13/22 3:06:14 PM | HIL B4 11
Hildesheim_144 | B4 | 12 | dragon, leg |  |  | 66.7 | 10.8 | 15.5 | 3.6 | 2.8 |  |  | 0.1 |  |  | 0.4 |  |  |  | 0.1 |  |  | 12/13/22 3:07:31 PM | HIL B4 12
Hildesheim_145 | B4 | 13 | soldier on the right, belly |  |  | 74.2 | 13.9 | 9.2 | 0.9 | 1.4 | 0.1 |  | 0.1 |  |  | 0.1 | [6 empty] | 12/13/22 3:08:44 PM | HIL B4 13
Hildesheim_146 | B4 | 14 | soldier on the right, head |  |  | 71.1 | 13.9 | 11.2 | 1.1 | 2.2 |  |  | 0.1 |  |  | 0.2 | [6 empty] | 12/13/22 3:10:30 PM | HIL B4 14
Hildesheim_147 | B4 | 15 | frame left, centre |  |  | 74.7 | 7.5 | 9.4 | 6.5 | 1.3 |  |  | 0.1 | 0.3 |  | 0.2 | [6 empty] | 12/13/22 3:11:43 PM | HIL B4 15
Hildesheim_148 | B4 | 16 | frame velow, centre |  |  | 71.3 | 7.4 | 15.1 | 4.1 | 1 |  | 0.1 | 0.1 | 0.9 | [8 empty] | 12/13/22 3:12:55 PM | HIL B4 16
Hildesheim_149 | B4 | 17 | frame right, centre |  |  | 78.6 | 12.5 | 6.1 | 1.1 | 1.1 |  |  | 0.1 | 0.2 |  | 0.1 | [6 empty] | 12/13/22 3:14:58 PM | HIL B4 17
Hildesheim_150 | B4 | 18 | frame below, centre left (letter "E") |  |  | 71.9 | 8.9 | 13.3 | 4.2 | 1.2 |  |  | 0.1 |  |  | 0.1 |  |  |  | 0.2 |  |  | 12/13/22 3:16:20 PM | HIL B4 18
Hildesheim_151 | B4 | 19 | frame below, centre right (letter "T") |  |  | 78.1 | 7.3 | 7.9 | 4.8 | 1.1 |  |  | 0.1 | 0.4 |  | 0.1 |  |  |  | 0.1 |  |  | 12/13/22 3:18:03 PM | HIL B4 19
Hildesheim_152 | B5 | 1 | background top left | 15 | 42 | 78.2 | 5.6 | 9.5 | 4.9 | 1 |  |  | 0.1 | 0.4 |  | 0.1 | [6 empty] | 12/13/22 12:21:59 PM | HIL B5 1
Hildesheim_153 | B5 | 2 | background bottom right | 76 | 10 | 75.6 | 14.6 | 7 | 0.9 | 1.6 |  |  | 0.1 | 0.2 | [8 empty] | 12/13/22 12:24:15 PM | HIL B5 2
Hildesheim_154 | B5 | 3 | background top cemtre | 60 | 43 | 71.5 | 6.7 | 15.7 | 3.2 | 2.4 |  |  | 0.1 |  |  | 0.3 |  |  |  | 0.1 |  |  | 12/13/22 12:26:21 PM | HIL B5 3
Hildesheim_155 | B5 | 4 | person left, head |  |  | 69.3 | 5.9 | 17.7 | 3.3 | 3.1 | 0.1 |  | 0.1 |  |  | 0.3 |  |  |  | 0.1 |  | Zr | 12/13/22 12:27:46 PM | HIL B5 4
Hildesheim_156 | B5 | 5 | Mary, head |  |  | 72.4 | 6.1 | 15.1 | 4 | 1.9 |  |  | 0.1 |  |  | 0.4 | [6 empty] | 12/13/22 12:29:10 PM | HIL B5 5
Hildesheim_157 | B5 | 6 | person left, shoulder |  |  | 73.1 | 14.8 | 8.7 | 1.2 | 1.6 | 0.1 |  | 0.1 | 0.2 |  | 0.2 | [6 empty] | 12/13/22 12:30:40 PM | HIL B5 6
Hildesheim_158 | B5 | 7 | frame left, centre |  |  | 69.1 | 10.2 | 14.9 | 4 | 1.3 |  |  | 0.1 | 0.3 |  | 0.1 | [6 empty] | 12/13/22 12:32:08 PM | HIL B5 7
Hildesheim_159 | B5 | 8 | frame below, centre |  |  | 71.8 | 6.4 | 15.8 | 3.9 | 1.3 |  |  | 0.1 | 0.5 |  | 0.1 | [6 empty] | 12/13/22 12:33:25 PM | HIL B5 8
Hildesheim_160 | B5 | 9 | frame right, centre |  |  | 75.4 | 12.8 | 8.6 | 1.2 | 1.6 |  |  | 0.1 | 0.1 |  | 0.1 | [6 empty] | 12/13/22 12:34:47 PM | HIL B5 9
Hildesheim_161 | B6 | 1 | background centre |  |  | 83.8 | 5.5 | 5.1 | 4.8 |  |  |  | 0.1 | 0.6 | [6 empty] | 0.1 |  | 12/13/22 11:34:16 AM | HIL B6 1
Hildesheim_162 | B6 | 2 | background right, centre |  |  | 81.8 | 5.1 | 6.7 | 5.9 |  |  |  | 0.1 | 0.3 | [6 empty] | 0.1 |  | 12/13/22 11:36:19 AM | HIL B6 2
Hildesheim_163 | B6 | 3 | Mary, leg |  |  | 75 | 6.6 | 11.1 | 5.4 | 1.2 |  |  | 0.1 | 0.4 |  | 0.1 | [6 empty] | 12/13/22 11:37:50 AM | HIL B6 3
Hildesheim_164 | B6 | 4 | Mary, head |  |  | 76.1 | 6 | 9.9 | 6.8 | 0.6 |  |  | 0.1 | 0.3 |  | 0.1 | [6 empty] | 12/13/22 11:39:11 AM | HIL B6 4
Hildesheim_165 | B6 | 5 | king on left, head |  |  | 78 | 6 | 9.3 | 4.8 | 1.2 |  |  | 0.1 | 0.5 |  | 0.2 | [6 empty] | 12/13/22 11:41:03 AM | HIL B6 5
Hildesheim_166 | B6 | 6 | king centre, head |  |  | 71.2 | 9 | 12.7 | 5 | 1.7 |  |  | 0.1 |  |  | 0.3 |  |  |  | 0.1 |  |  | 12/13/22 11:42:57 AM | HIL B6 6
Hildesheim_167 | B6 | 7 | king on right, head |  |  | 69.2 | 17.4 | 8.8 | 1.7 | 2.4 |  | 0.1 | 0.1 |  |  | 0.3 |  |  |  | 0.1 |  |  | 12/13/22 11:44:23 AM | HIL B6 7
Hildesheim_168 | B6 | 8 | frame left, centre |  |  | 76.2 | 8.9 | 8.6 | 5.7 |  |  |  | 0.1 | 0.4 | [8 empty] | 12/13/22 11:45:58 AM | HIL B6 8
Hildesheim_169 | B6 | 9 | frame below, left |  |  | 78.2 | 6.7 | 8.9 | 5.6 |  |  |  | 0.1 | 0.5 | [8 empty] | 12/13/22 11:47:10 AM | HIL B6 9
Hildesheim_170 | B6 | 10 | frame right, centre |  |  | 71.5 | 20.3 | 5.8 | 0.9 | 0.9 |  |  | 0.1 | 0.2 |  | 0.2 | [6 empty] | 12/13/22 11:48:24 AM | HIL B6 10
Hildesheim_171 | B7 | 1 | background top left | 5 | 48 | 77.2 | 6.5 | 9.6 | 6.1 |  |  |  | 0.1 | 0.4 | [8 empty] | 12/13/22 10:43:13 AM | HIL B7 1
Hildesheim_172 | B7 | 2 | background centre right | 86 | 22 | 75.1 | 13.3 | 8 | 1.4 | 1.6 | 0.1 |  | 0.1 | 0.2 |  | 0.1 | [6 empty] | 12/13/22 10:45:00 AM | HIL B7 2
Hildesheim_173 | B7 | 3 | background bottom right | 90 | 8 | 73.2 | 6.6 | 14.4 | 3.1 | 2.1 | 0.1 |  | 0.1 |  |  | 0.2 |  |  |  | 0.1 |  |  | 12/13/22 10:46:48 AM | HIL B7 3
Hildesheim_174 | B7 | 4 | person sitting, head |  |  | 71 | 13.1 | 9.4 | 5.7 |  |  | 0.1 | 0.1 | 0.5 | [8 empty] | 12/13/22 10:48:14 AM | HIL B7 4
Hildesheim_175 | B7 | 5 | person sleeping, head |  |  | 77 | 6.9 | 7.4 | 8 |  |  |  | 0.1 | 0.5 | [6 empty] | 0.1 |  | 12/13/22 10:49:43 AM | HIL B7 5
Hildesheim_176 | B7 | 6 | person in centre, head |  |  | 78.6 | 6.2 | 8.4 | 5.2 | 0.6 |  | 0.1 | 0.1 | 0.7 |  | 0.1 | [6 empty] | 12/13/22 10:51:40 AM | HIL B7 6
Hildesheim_177 | B7 | 7 | frame left, centre |  |  | 74.8 | 11.2 | 7.6 | 5.8 |  |  |  | 0.1 | 0.5 | [8 empty] | 12/13/22 10:53:01 AM | HIL B7 7
Hildesheim_178 | B7 | 8 | frame below, centre |  |  | 73.9 | 6.9 | 12.1 | 5.3 | 1.1 |  | 0.1 | 0.1 | 0.5 | [8 empty] | 12/13/22 10:54:22 AM | HIL B7 8
Hildesheim_179 | B7 | 9 | frame right, centre |  |  | 77.4 | 15.4 | 5.7 | 1 |  |  |  | 0.1 | 0.3 | [8 empty] | 12/13/22 10:55:47 AM | HIL B7 9
Hildesheim_180 | B8 | 1 | background centre left | 16 | 29 | 65.6 | 7.2 | 19.2 | 5.6 | 1.7 | 0.1 |  | 0.1 | 0.3 |  | 0.1 | [6 empty] | 12/13/22 9:55:23 AM | HIL B8 1
Hildesheim_181 | B8 | 2 | background centre | 50 | 29 | 71.7 | 7.8 | 12.3 | 5.6 | 2 | 0.1 |  | 0.1 | 0.3 |  | 0.1 | [6 empty] | 12/13/22 9:57:10 AM | HIL B8 2
Hildesheim_182 | B8 | 3 | column left |  |  | 66.7 | 10 | 15.6 | 5.2 | 1.8 | 0.1 |  | 0.1 | 0.2 |  | 0.2 | [6 empty] | 12/13/22 9:58:44 AM | HIL B8 3
Hildesheim_183 | B8 | 4 | background upper left |  |  | 76 | 5.5 | 10.2 | 6.8 | 0.9 |  |  | 0.1 | 0.3 |  | 0.1 | [6 empty] | 12/13/22 10:00:00 AM | HIL B8 4
Hildesheim_184 | B8 | 5 | person left, leg |  |  | 74.2 | 6.6 | 11.4 | 5.6 | 1.4 | 0.1 | 0.1 | 0.1 | 0.5 |  | 0.1 | [6 empty] | 12/13/22 10:01:21 AM | HIL B8 5
Hildesheim_185 | B8 | 6 | well, between person and angel |  |  | 70 | 7.1 | 15.2 | 5 | 1.1 | 0.1 | 0.1 | 0.1 | 1.2 | [8 empty] | 12/13/22 10:02:45 AM | HIL B8 6
Hildesheim_186 | B8 | 7 | angel, dress |  |  | 68.2 | 9.9 | 13.5 | 6.5 | 1.4 | 0.1 |  | 0.1 | 0.3 |  | 0.1 | [6 empty] | 12/13/22 10:04:19 AM | HIL B8 7
Hildesheim_187 | B8 | 8 | tower, window |  |  | 73.6 | 15.7 | 6.5 | 1.4 | 2.4 | 0.1 |  | 0.1 |  |  | 0.2 | [6 empty] | 12/13/22 10:05:53 AM | HIL B8 8
Hildesheim_188 | B8 | 9 | frame left, centre |  |  | 74.7 | 9.3 | 9.6 | 5.9 |  |  |  | 0.1 | 0.4 | [8 empty] | 12/13/22 10:08:57 AM | HIL B8 9
Hildesheim_189 | B8 | 10 | frame below, centre |  |  | 74.7 | 7 | 9.6 | 5.9 | 1.7 | 0.1 | 0.1 | 0.1 | 0.7 |  | 0.2 | [6 empty] | 12/13/22 10:10:23 AM | HIL B8 10
Hildesheim_190 | B8 | 11 | frame right, centre |  |  | 78 | 13.9 | 5.6 | 0.9 | 1.2 | 0.1 |  | 0.1 | 0.1 | [8 empty] | 12/13/22 10:11:40 AM | HIL B8 11
Hildesheim_191 | B8 | 12 | person, head |  |  | 75.9 | 6.1 | 9.5 | 7.3 | 0.6 |  |  | 0.1 | 0.4 |  | 0.1 |  |  |  |  | 0.1 |  | 12/13/22 10:13:04 AM | HIL B8 12
Hildesheim_192 | B8 | 13 | angel, head |  |  | 75.7 | 8.4 | 7.3 | 7.5 |  |  | 0.1 | 0.1 | 0.9 | [6 empty] | 0.1 |  | 12/13/22 10:15:37 AM | HIL B8 13
Hildesheim_193 | lion, side B | 1 | cheek, right |  |  | 76.1 | 6 | 10.5 | 6.9 |  |  |  |  | 0.4 | [6 empty] | 0.1 |  | 12/13/22 10:57:55 AM | HIL B Leo
Hildesheim_194 | lion, side B | 2 | nose |  |  | 78.1 | 5.8 | 9.4 | 5.7 |  |  | 0.1 | 0.1 | 0.8 | [8 empty] | 12/13/22 10:59:32 AM | HIL B Leo 1
Hildesheim_195 | lion, side B | 3 | cheek, left |  |  | 82.8 | 4.9 | 5.9 | 5.9 |  |  |  | 0.1 | 0.3 | [6 empty] | 0.1 |  | 12/13/22 11:00:54 AM | HIL B Leo 2
Hildesheim_196 | lion, side B | 4 | mane, centre |  |  | 74.7 | 6.3 | 12.4 | 4.8 | 1.1 |  |  | 0.1 | 0.3 |  | 0.1 | [6 empty] | 12/13/22 11:02:14 AM | HIL B Leo 3
Hildesheim_197 | lion, side B | 5 | ring |  |  | 77.7 | 9.4 | 5.9 | 6.3 |  |  |  | 0.1 | 0.7 | [8 empty] | 12/13/22 11:03:41 AM | HIL B Leo 4
Hildesheim_198 | A backside | 1 |  | 0 | 0 | 34.7 | 7.1 | 26.3 | 25.7 | 4.8 | 0.2 |  | 0.1 |  |  | 0.4 |  |  | 0.2 |  |  | W 0.5 | 12/14/22 2:05:12 PM | HIL RA 1
Hildesheim_199 | A backside | 2 |  | 0 | -20 | 54.3 | 5.4 | 19.6 | 18.5 | 1.4 | 0.1 |  | 0.1 |  |  | 0.1 |  |  |  |  | 0.1 |  | 12/14/22 2:06:34 PM | HIL RA 2
Hildesheim_200 | A backside | 3 |  | 0 | -40 | 73.7 | 5.1 | 13.6 | 6.1 | 0.8 | 0.1 |  | 0.1 | 0.5 | [8 empty] | 12/14/22 2:07:44 PM | HIL RA 3
Hildesheim_201 | A backside | 4 |  | 0 | -60 | 72.2 | 3 | 18 | 5.1 | 1 | 0.1 |  | 0.1 | 0.5 |  | 0.1 | [6 empty] | 12/14/22 2:08:56 PM | HIL RA 4
Hildesheim_202 | A backside | 5 |  | 0 | -80 | 76.9 | 1.4 | 14.2 | 5.3 | 1.1 |  |  | 0.1 | 0.6 |  | 0.1 | [6 empty] | 12/14/22 2:10:20 PM | HIL RA 5
Hildesheim_203 | A backside | 6 |  | 0 | -100 | 60.4 | 0.7 | 31.1 | 4.9 | 1.7 | 0.1 |  | 0.1 | 0.5 |  | 0.1 |  | 0.1 | 0.1 |  |  | Co | 12/14/22 2:11:33 PM | HIL RA 6
Hildesheim_204 | A backside | 7 |  | 0 | -120 | 66.6 | 0.7 | 21.7 | 9.5 | 0.9 |  |  | 0.1 | 0.3 | [6 empty] | 0.1 |  | 12/14/22 2:13:02 PM | HIL RA 7
Hildesheim_205 | A backside | 8 |  | 0 | -140 | 78.3 | 5.5 | 10.2 | 4.5 | 0.8 | 0.1 |  | 0.1 | 0.4 | [8 empty] | 12/14/22 2:14:19 PM | HIL RA 8
Hildesheim_206 | A backside | 9 |  | 0 | -160 | 76.9 | 4.9 | 11.8 | 5.1 | 0.8 |  |  | 0.1 | 0.4 | [8 empty] | 12/14/22 2:15:37 PM | HIL RA 9
Hildesheim_207 | A backside | 10 |  | 0 | -180 | 70.1 | 6.6 | 13.3 | 8.2 | 1.5 |  |  | 0.1 | 0.2 |  |  | 0.1 | [5 empty] | 12/14/22 2:16:48 PM | HIL RA 10
Hildesheim_208 | A backside | 11 |  | 0 | -200 | 72.1 | 6.8 | 12.7 | 6.1 | 1.1 |  |  | 0.1 | 0.4 |  | 0.5 | [6 empty] | 12/14/22 2:18:30 PM | HIL RA 11
Hildesheim_209 | A backside | 12 |  | 0 | -220 | 75.7 | 6.6 | 10.6 | 5.8 | 0.8 |  |  | 0.1 | 0.4 | [8 empty] | 12/14/22 2:19:49 PM | HIL RA 12
Hildesheim_210 | A backside | 13 |  | 0 | -240 | 70.1 | 0.4 | 21.3 | 6.7 | 0.8 |  |  | 0.1 | 0.4 | 0.1 | [7 empty] | 12/14/22 2:21:04 PM | HIL RA 13
Hildesheim_211 | A backside | 14 |  | 0 | -260 | 82.8 | 4 | 6.8 | 4.1 | 1.1 |  |  | 0.1 | 0.7 | 0.1 | 0.1 | [6 empty] | 12/14/22 2:22:15 PM | HIL RA 14
Hildesheim_212 | A backside | 15 |  | 0 | -280 | 80.9 | 0.6 | 11.2 | 4.6 | 1.3 | 0.1 |  | 0.1 | 0.9 | 0.1 | 0.2 | 0.1 |  | 0.1 |  |  |  | 12/14/22 2:23:25 PM | HIL RA 15
Hildesheim_213 | A backside | 16 |  | 0 | -300 | 73.5 | 1.5 | 17.1 | 5.6 | 1.4 |  |  | 0.1 | 0.5 | 0.1 | 0.1 | 0.1 | [5 empty] | 12/14/22 2:24:42 PM | HIL RA 16
Hildesheim_214 | A backside | 17 |  | 0 | -320 | 83 | 3.6 | 6.6 | 5.6 | 0.6 |  |  | 0.1 | 0.4 | [6 empty] | 0.1 |  | 12/14/22 2:25:55 PM | HIL RA 17
Hildesheim_215 | A backside | 18 |  | 0 | -340 | 80.3 | 4.3 | 7 | 4.5 | 2 |  |  | 0.1 | 0.5 |  | 0.5 | 0.8 | [5 empty] | 12/14/22 2:27:29 PM | HIL RA 18
Hildesheim_216 | A backside | 19 |  | 0 | -360 | 72.4 | 17.1 | 4.7 | 2.9 | 0.8 |  |  | 0.3 | 1.3 | 0.1 | 0.2 | 0.3 | [5 empty] | 12/14/22 2:28:42 PM | HIL RA 19
Hildesheim_217 | A backside | 20 |  | 0 | -380 | 66.9 | 22.1 | 5.7 | 4.3 |  |  |  | 0.2 | 0.7 | [8 empty] | 12/14/22 2:30:02 PM | HIL RA 20
Hildesheim_218 | A backside | 21 |  | 0 | -400 | 61.3 | 21.9 | 9.2 | 5.6 | 0.7 |  |  | 0.2 | 0.8 |  |  | 0.1 | [5 empty] | 12/14/22 2:31:47 PM | HIL RA 21
Hildesheim_219 | A backside | 22 |  | 0 | -420 | 68.1 | 17.7 | 7.8 | 3.8 | 1.2 |  |  | 0.2 | 0.5 |  | 0.1 | 0.3 |  |  |  |  | Se | 12/14/22 2:33:07 PM | HIL RA 22
Hildesheim_220 | A backside | 23 |  | 0 | -440 | 46.9 | 18.3 | 28.6 | 3.3 | 1.2 | 0.1 |  | 0.4 | 0.6 |  | 0.1 | 0.4 | [5 empty] | 12/14/22 2:34:25 PM | HIL RA 23
Hildesheim_221 | A backside | 24 |  | 0 | -460 | 71.1 | 15.2 | 8.3 | 3.6 | 1.3 |  |  | 0.1 | 0.2 | [8 empty] | 12/14/22 2:35:48 PM | HIL RA 24
Hildesheim_222 | A backside | 25 |  | 20 | 0 | 74.4 | 4.5 | 16.7 | 2.7 | 1.2 |  |  | 0.1 | 0.4 | [8 empty] | 12/14/22 2:37:52 PM | HIL RA 25
Hildesheim_223 | A backside | 26 |  | 20 | -20 | 78.4 | 4.1 | 11.6 | 3.7 | 1.3 |  |  | 0.1 | 0.6 |  | 0.1 | [6 empty] | 12/14/22 2:39:12 PM | HIL RA 26
Hildesheim_224 | A backside | 27 |  | 20 | -40 | 73.9 | 3.9 | 16.1 | 3.9 | 1.3 | 0.1 |  | 0.1 | 0.6 | 0.1 | [7 empty] | 12/14/22 2:40:24 PM | HIL RA 27
Hildesheim_225 | A backside | 28 |  | 20 | -60 | 82.5 | 3.9 | 8.2 | 2.9 | 1.2 |  |  | 0.1 | 1 | 0.1 | [7 empty] | 12/14/22 2:41:35 PM | HIL RA 28
Hildesheim_226 | A backside | 29 |  | 20 | -80 | 78.6 | 0.5 | 13.8 | 5 | 1.3 |  |  | 0.1 | 0.5 | [8 empty] | 12/14/22 2:42:48 PM | HIL RA 29
Hildesheim_227 | A backside | 30 |  | 20 | -100 | 72.5 | 0.8 | 19.1 | 5.6 | 0.9 |  |  | 0.1 | 0.6 |  | 0.2 | [6 empty] | 12/14/22 2:44:07 PM | HIL RA 30
Hildesheim_228 | A backside | 31 |  | 20 | -120 | 76 | 1.3 | 16.4 | 3.7 | 1.8 |  |  | 0.1 | 0.6 | [8 empty] | 12/14/22 2:45:20 PM | HIL RA 31
Hildesheim_229 | A backside | 32 |  | 20 | -140 | 72.7 | 7.9 | 11.6 | 3.6 | 3.6 |  |  | 0.1 | 0.4 | [8 empty] | 12/14/22 2:46:38 PM | HIL RA 32
Hildesheim_230 | A backside | 33 |  | 20 | -160 | 61.8 | 11.6 | 23.5 | 1.7 | 0.8 |  |  | 0.1 | 0.3 | [8 empty] | 12/14/22 2:47:56 PM | HIL RA 33
Hildesheim_231 | A backside | 34 |  | 20 | -180 | 48.4 | 17.2 | 30.4 | 1 | 2 |  |  | 0.2 | 0.5 | 0.1 | [6 empty] | Se | 12/14/22 2:49:17 PM | HIL RA 34
Hildesheim_232 | A backside | 35 |  | 20 | -200 | 65.7 | 9.4 | 19.6 | 1.7 | 1.7 |  |  | 0.2 | 0.9 | 0.1 | 0.6 | [6 empty] | 12/14/22 2:50:33 PM | HIL RA 35
Hildesheim_233 | A backside | 36 |  | 20 | -220 | 62 | 4.8 | 24.9 | 3.7 | 4.1 |  |  | 0.1 | 0.3 |  | 0.1 | [6 empty] | 12/14/22 2:51:49 PM | HIL RA 36
Hildesheim_234 | A backside | 37 |  | 20 | -240 | 73.7 | 4.2 | 15.6 | 3 | 2.8 |  |  | 0.1 | 0.5 | [8 empty] | 12/14/22 2:53:08 PM | HIL RA 37
Hildesheim_235 | A backside | 38 |  | 20 | -260 | 81.7 | 5.8 | 6.5 | 2 | 3.1 |  |  | 0.1 | 0.6 | 0.1 | [7 empty] | 12/14/22 2:54:30 PM | HIL RA 38
Hildesheim_236 | A backside | 39 |  | 20 | -280 | 74.2 | 4.4 | 16.2 | 3.1 | 1.3 |  |  | 0.1 | 0.4 |  | 0.1 | 0.1 | [5 empty] | 12/14/22 2:56:03 PM | HIL RA 39
Hildesheim_237 | A backside | 40 |  | 20 | -300 | 71.5 | 5 | 17.2 | 3.1 | 2.5 |  |  | 0.1 | 0.5 | [8 empty] | 12/14/22 2:57:31 PM | HIL RA 40
Hildesheim_238 | A backside | 41 |  | 20 | -320 | 73.2 | 4.5 | 14.2 | 5.9 | 1.5 |  |  | 0.1 | 0.4 |  | 0.1 | 0.1 | [5 empty] | 12/14/22 2:59:13 PM | HIL RA 41
Hildesheim_239 | A backside | 42 |  | 20 | -340 | 67 | 5.5 | 18.4 | 5.4 | 3 |  |  | 0.1 | 0.5 | [8 empty] | 12/14/22 3:00:37 PM | HIL RA 42
Hildesheim_240 | A backside | 43 |  | 20 | -360 | 64.7 | 7.1 | 18.1 | 8.3 | 1.3 |  |  | 0.1 | 0.3 | [8 empty] | 12/14/22 3:02:15 PM | HIL RA 43
Hildesheim_241 | A backside | 44 |  | 20 | -380 | 67.8 | 5.5 | 16.6 | 7.6 | 1.3 |  |  | 0.1 | 0.4 |  | 0.2 | 0.5 | [5 empty] | 12/14/22 3:03:36 PM | HIL RA 44
Hildesheim_242 | A backside | 45 |  | 20 | -400 | 66.2 | 7 | 17.9 | 7.5 | 0.9 |  |  | 0.1 | 0.3 | [8 empty] | 12/14/22 3:05:27 PM | HIL RA 45
Hildesheim_243 | A backside | 46 |  | 20 | -420 | 73.4 | 10.8 | 9.2 | 4.9 | 1 | 0.1 |  | 0.1 | 0.4 | [8 empty] | 12/14/22 3:06:55 PM | HIL RA 46
Hildesheim_244 | A backside | 47 |  | 20 | -440 | 65.5 | 11.4 | 15.8 | 4.1 | 2.8 | 0.1 |  | 0.1 | 0.2 | [8 empty] | 12/14/22 3:08:18 PM | HIL RA 47
Hildesheim_245 | A backside | 48 |  | 20 | -460 | 73.1 | 17.6 | 4.2 | 2.5 | 2.1 | 0.1 |  | 0.1 | 0.2 | [8 empty] | 12/14/22 3:09:37 PM | HIL RA 48
Hildesheim_246 | A backside | 49 |  | 40 | 0 | 76.4 | 4.7 | 12.3 | 3.6 | 1.9 | 0.1 |  | 0.1 | 0.5 |  | 0.2 |  |  | 0.2 |  |  |  | 12/14/22 3:11:44 PM | HIL RA 49
Hildesheim_247 | A backside | 50 |  | 40 | -20 | 72.9 | 4.5 | 14.7 | 4 | 3 | 0.1 |  | 0.1 | 0.5 |  | 0.1 | [6 empty] | 12/14/22 3:13:06 PM | HIL RA 50
Hildesheim_248 | A backside | 51 |  | 40 | -40 | 82.7 | 3.7 | 6.8 | 4.2 | 2.1 |  |  | 0.1 | 0.4 | [8 empty] | 12/14/22 3:14:16 PM | HIL RA 51
Hildesheim_249 | A backside | 52 |  | 40 | -60 | 80.5 | 3.7 | 8.4 | 4.1 | 2.5 |  |  | 0.1 | 0.5 | [8 empty] | 12/14/22 3:15:28 PM | HIL RA 52
Hildesheim_250 | A backside | 53 |  | 40 | -80 | 80.7 | 3.8 | 6.8 | 3.7 | 4.5 |  |  | 0.1 | 0.4 | [8 empty] | 12/14/22 3:16:43 PM | HIL RA 53
Hildesheim_251 | A backside | 54 |  | 40 | -100 | 67.2 | 5.1 | 19.2 | 5.8 | 1.6 | 0.1 |  | 0.1 | 0.4 | 0.1 | 0.3 | 0.1 | [5 empty] | 12/14/22 3:17:58 PM | HIL RA 54
Hildesheim_252 | A backside | 55 |  | 40 | -120 | 75 | 3.1 | 11.7 | 4 | 5.5 |  |  | 0.1 | 0.5 | [8 empty] | 12/14/22 3:19:11 PM | HIL RA 55
Hildesheim_253 | A backside | 56 |  | 40 | -140 | 68.9 | 9.3 | 12.6 | 3.5 | 5.1 |  |  | 0.1 | 0.4 | [8 empty] | 12/14/22 3:20:32 PM | HIL RA 56
Hildesheim_254 | A backside | 57 |  | 40 | -160 | 55.9 | 8.2 | 31.4 | 2.5 | 1.5 |  |  | 0.1 | 0.4 | [8 empty] | 12/14/22 3:21:51 PM | HIL RA 57
Hildesheim_255 | A backside | 58 |  | 40 | -180 | 55.1 | 9.5 | 29.4 | 2.9 | 2.2 |  |  | 0.1 | 0.5 |  | 0.2 | [6 empty] | 12/14/22 3:23:08 PM | HIL RA 58
Hildesheim_256 | A backside | 59 |  | 40 | -200 | 65.3 | 5.6 | 23.1 | 3.9 | 1.2 |  |  |  | 0.6 |  | 0.1 | [6 empty] | 12/14/22 3:24:53 PM | HIL RA 59
Hildesheim_257 | A backside | 60 |  | 40 | -220 | 70.5 | 2.3 | 22.8 | 3.3 | 1 |  |  | 0.1 |  | 0.1 | [7 empty] | 12/14/22 3:26:10 PM | HIL RA 60
Hildesheim_258 | A backside | 61 |  | 40 | -240 | 50.6 | 2.8 | 41.5 | 2.5 | 2 |  |  | 0.1 | 0.3 |  | 0.1 | [6 empty] | 12/14/22 3:27:24 PM | HIL RA 61
Hildesheim_259 | A backside | 62 |  | 40 | -260 | 69.6 | 3.4 | 21.1 | 3.6 | 1.7 |  |  | 0.1 | 0.4 | [8 empty] | 12/14/22 3:28:40 PM | HIL RA 62
Hildesheim_260 | A backside | 63 |  | 40 | -280 | 52.7 | 5.1 | 37.2 | 3.2 | 1.6 |  |  | 0.1 | [9 empty] | 12/14/22 3:29:57 PM | HIL RA 63
Hildesheim_261 | A backside | 64 |  | 40 | -300 | 75.2 | 15 | 6 | 1.2 | 2.4 |  |  | 0.1 | 0.1 | [8 empty] | 12/14/22 3:31:17 PM | HIL RA 64
Hildesheim_262 | A backside | 65 |  | 40 | -320 | 51.8 | 12.8 | 22.6 | 10.3 | 1.9 | 0.1 |  | 0.1 | 0.4 | [8 empty] | 12/14/22 3:32:37 PM | HIL RA 65
Hildesheim_263 | A backside | 66 |  | 40 | -340 | 61.4 | 14.3 | 16.5 | 5.1 | 2.1 | 0.1 |  | 0.1 | 0.4 |  | 0.1 | [6 empty] | 12/14/22 3:33:54 PM | HIL RA 66
Hildesheim_264 | A backside | 67 |  | 40 | -360 | 61.8 | 14.2 | 14.1 | 7.5 | 1.7 | 0.1 |  | 0.1 | 0.5 | [8 empty] | 12/14/22 3:35:17 PM | HIL RA 67
Hildesheim_265 | A backside | 68 |  | 40 | -380 | 60.6 | 6.3 | 25.2 | 4.8 | 1.6 |  |  | 0.1 | 0.5 |  | 0.2 | 0.5 | [5 empty] | 12/14/22 3:37:04 PM | HIL RA 68
Hildesheim_266 | A backside | 69 |  | 40 | -400 | 47.8 | 6.9 | 37.6 | 5.2 | 1.9 | 0.1 |  | 0.1 | 0.3 |  | 0.1 | [6 empty] | 12/14/22 3:38:24 PM | HIL RA 69
Hildesheim_267 | A backside | 70 |  | 40 | -420 | 67.5 | 6.2 | 18.2 | 6.3 | 1.1 | 0.1 |  | 0.1 | 0.4 | [8 empty] | 12/14/22 3:39:33 PM | HIL RA 70
Hildesheim_268 | A backside | 71 |  | 60 | -440 | 60.8 | 6.4 | 24.7 | 5.9 | 1.6 | 0.1 |  | 0.1 | 0.4 |  |  | 0.1 | [5 empty] | 12/14/22 3:40:59 PM | HIL RA 71
Hildesheim_269 | A backside | 72 |  | 60 | -460 | 60.9 | 8.2 | 17.9 | 6.9 | 5.2 | 0.1 |  | 0.1 |  | 0.1 | 0.2 | 0.4 |  |  | 0.1 |  |  | 12/14/22 3:42:12 PM | HIL RA 72
Hildesheim_270 | A backside | 73 |  | 60 | 0 | 73.6 | 4.6 | 15.2 | 3.4 | 1.9 | 0.1 |  | 0.1 | 0.6 |  | 0.2 |  |  | 0.2 |  |  |  | 12/14/22 3:43:54 PM | HIL RA 73
Hildesheim_271 | A backside | 74 |  | 60 | -20 | 77.8 | 4.1 | 10.1 | 3.9 | 3.5 |  |  | 0.1 | 0.5 | [8 empty] | 12/14/22 3:45:12 PM | HIL RA 74
Hildesheim_272 | A backside | 75 |  | 60 | -40 | 84.8 | 3.8 | 5.4 | 3.8 | 1.6 |  |  | 0.1 | 0.4 | [8 empty] | 12/14/22 3:46:26 PM | HIL RA 75
Hildesheim_273 | A backside | 76 |  | 60 | -60 | 78.3 | 3.8 | 8.2 | 4.8 | 4.5 |  |  | 0.1 | 0.4 | [8 empty] | 12/14/22 3:47:45 PM | HIL RA 76
Hildesheim_274 | A backside | 77 |  | 60 | -80 | 79.6 | 5.9 | 8.5 | 3.6 | 1.8 |  |  | 0.1 | 0.5 | [8 empty] | 12/14/22 3:49:39 PM | HIL RA 77
Hildesheim_275 | A backside | 78 |  | 60 | -100 | 77.7 | 4.3 | 11 | 4.2 | 2.3 |  |  | 0.1 | 0.4 | [8 empty] | 12/14/22 3:51:06 PM | HIL RA 78
Hildesheim_276 | A backside | 79 |  | 60 | -120 | 82 | 4 | 8.5 | 4 | 0.9 |  |  | 0.1 | 0.4 | [8 empty] | 12/14/22 3:52:21 PM | HIL RA 79
Hildesheim_277 | A backside | 80 |  | 60 | -140 | 78.8 | 6.2 | 8 | 4.4 | 2.1 |  |  | 0.1 | 0.4 | [8 empty] | 12/14/22 3:53:50 PM | HIL RA 80
Hildesheim_278 | A backside | 81 |  | 60 | -160 | 53.9 | 7.8 | 33.8 | 2.9 | 0.8 |  |  | 0.1 | 0.6 | [7 empty] | Ir 0.2 | 12/14/22 3:55:08 PM | HIL RA 81
Hildesheim_279 | A backside | 82 |  | 60 | -180 | 49.8 | 10 | 32.7 | 2.1 | 4.6 |  |  | 0.1 | 0.6 | [7 empty] | Se | 12/14/22 3:56:25 PM | HIL RA 82
Hildesheim_280 | A backside | 83 |  | 60 | -200 | 67.2 | 7.2 | 20.2 | 3.3 | 1.2 |  |  | 0.1 | 0.5 |  | 0.3 | [6 empty] | 12/14/22 3:57:59 PM | HIL RA 83
Hildesheim_281 | A backside | 84 |  | 60 | -220 | 80.5 | 4.5 | 8.5 | 4.2 | 1.8 |  |  |  | 0.4 | [8 empty] | 12/14/22 3:59:10 PM | HIL RA 84
Hildesheim_282 | A backside | 85 |  | 60 | -240 | 68.1 | 2.8 | 15.7 | 3.1 | 9.2 |  |  | 0.1 | 0.4 |  | 0.3 | 0.2 | [5 empty] | 12/14/22 4:00:25 PM | HIL RA 85
Hildesheim_283 | A backside | 86 |  | 60 | -260 | 58.8 | 2.4 | 31.9 | 3.4 | 2.6 |  |  | 0.1 | 0.4 | 0.1 | 0.2 | [6 empty] | 12/14/22 4:01:41 PM | HIL RA 86
Hildesheim_284 | A backside | 87 |  | 60 | -280 | 51.2 | 8 | 30 | 8.5 | 1.9 | 0.1 |  | 0.1 |  |  | 0.2 | [6 empty] | 12/14/22 4:03:00 PM | HIL RA 87
Hildesheim_285 | A backside | 88 |  | 60 | -300 | 54.6 | 5.2 | 33.4 | 4.3 | 2 |  |  | 0.1 | 0.3 | [8 empty] | 12/14/22 4:04:13 PM | HIL RA 88
Hildesheim_286 | A backside | 89 |  | 60 | -320 | 53.7 | 4.2 | 33.7 | 5.6 | 2.1 | 0.1 |  | 0.1 | 0.5 | [8 empty] | 12/14/22 4:05:31 PM | HIL RA 89
Hildesheim_287 | A backside | 90 |  | 60 | -340 | 61.6 | 3.5 | 27.3 | 5.7 | 1.4 | 0.1 |  | 0.1 | 0.4 | [8 empty] | 12/14/22 4:06:45 PM | HIL RA 90
Hildesheim_288 | A backside | 91 |  | 60 | -360 | 46.8 | 8.5 | 35.8 | 4.7 | 3.8 | 0.1 |  | 0.1 |  |  | 0.2 | 0.1 | [5 empty] | 12/14/22 4:08:01 PM | HIL RA 91
Hildesheim_289 | A backside | 92 |  | 60 | -380 | 48.2 | 11.6 | 30.4 | 5.7 | 2.9 | 0.1 |  | 0.1 | 0.3 |  | 0.2 | 0.5 |  |  |  |  | Se | 12/14/22 4:09:21 PM | HIL RA 92
Hildesheim_290 | A backside | 93 |  | 60 | -400 | 68.1 | 15.3 | 8.6 | 5.7 | 2 | 0.1 |  | 0.1 | 0.2 | [8 empty] | 12/14/22 4:10:39 PM | HIL RA 93
Hildesheim_291 | A backside | 94 |  | 60 | -420 | 62.4 | 14.1 | 13.3 | 6.9 | 3.2 | 0.1 |  | 0.1 | [9 empty] | 12/14/22 4:12:11 PM | HIL RA 94
Hildesheim_292 | A backside | 95 |  | 60 | -440 | 68.6 | 13.9 | 8.9 | 7.2 | 1.1 | 0.1 |  | 0.1 | 0.2 | [8 empty] | 12/14/22 4:13:35 PM | HIL RA 95
Hildesheim_293 | A backside | 96 |  | 60 | -460 | 63.2 | 15.3 | 11.5 | 8.2 | 1.4 | 0.1 |  | 0.1 |  |  | 0.1 | 0.1 | [5 empty] | 12/14/22 4:14:58 PM | HIL RA 96
Hildesheim_294 | A backside | 97 |  | 80 | 0 | 49.4 | 7.5 | 29.9 | 10.6 | 2.3 | 0.1 |  | 0.1 | [9 empty] | 12/14/22 4:16:38 PM | HIL RA 97
Hildesheim_295 | A backside | 98 |  | 80 | -20 | 64.8 | 5.8 | 13.2 | 6.3 | 9.2 |  |  | 0.1 | 0.3 |  | 0.1 | [6 empty] | 12/14/22 4:17:44 PM | HIL RA 98
Hildesheim_296 | A backside | 99 |  | 80 | -40 | 65.9 | 6 | 18.3 | 7.7 | 1.6 |  |  | 0.1 | 0.3 |  | 0.1 | [6 empty] | 12/14/22 4:21:04 PM | HIL RA 99
Hildesheim_297 | A backside | 100 |  | 80 | -60 | 73 | 6.7 | 12.3 | 5.4 | 2.1 |  |  | 0.1 | 0.4 | [8 empty] | 12/14/22 4:22:21 PM | HIL RA 100
Hildesheim_298 | A backside | 101 |  | 80 | -80 | 64.3 | 8.7 | 18 | 5.5 | 2.3 | 0.1 |  | 0.1 | 0.4 |  | 0.5 | 0.1 |  | 0.1 |  |  |  | 12/14/22 4:23:52 PM | HIL RA 101
Hildesheim_299 | A backside | 102 |  | 80 | -100 | 79.6 | 0.4 | 10.9 | 6.2 | 1.5 | 0.1 |  | 0.1 | 0.5 |  | 0.5 | 0.1 |  | 0.1 |  | 0.1 |  | 12/14/22 4:25:07 PM | HIL RA 102
Hildesheim_300 | A backside | 103 |  | 80 | -120 | 74.8 | 7.4 | 11.2 | 4.3 | 1.7 |  |  | 0.1 | 0.4 | [8 empty] | 12/14/22 4:26:22 PM | HIL RA 103
Hildesheim_301 | A backside | 104 |  | 80 | -140 | 63.6 | 10.3 | 20 | 1.9 | 3.7 | 0.1 |  | 0.1 | 0.2 |  | 0.1 | [6 empty] | 12/14/22 4:27:35 PM | HIL RA 104
Hildesheim_302 | A backside | 105 |  | 80 | -160 | 75.5 | 7.9 | 11.6 | 2.3 | 2.1 | 0.1 |  | 0.1 | 0.3 |  | 0.1 | [6 empty] | 12/14/22 4:28:49 PM | HIL RA 105
Hildesheim_303 | A backside | 106 |  | 80 | -180 | 66.7 | 9.6 | 19 | 1.6 | 2.1 | 0.1 |  | 0.1 | 0.4 |  | 0.3 | 0.1 | [5 empty] | 12/14/22 4:31:26 PM | HIL RA 106
Hildesheim_304 | A backside | 107 |  | 80 | -200 | 64.9 | 9.7 | 19.4 | 2.1 | 2.9 | 0.1 |  | 0.1 | 0.3 |  | 0.4 | 0.1 | [5 empty] | 12/14/22 4:32:46 PM | HIL RA 107
Hildesheim_305 | A backside | 108 |  | 80 | -220 | 48.3 | 10 | 31.7 | 1.8 | 7.9 |  |  | 0.1 |  |  | 0.2 | [6 empty] | 12/14/22 4:34:02 PM | HIL RA 108
Hildesheim_306 | A backside | 109 |  | 80 | -240 | 63 | 4.6 | 9.2 | 3.3 | 19.3 |  |  | 0.1 | 0.3 |  | 0.2 | 0.1 | [5 empty] | 12/14/22 4:35:25 PM | HIL RA 109
Hildesheim_307 | A backside | 110 |  | 80 | -260 | 41.7 | 5.8 | 40.5 | 3.6 | 7.1 | 0.1 |  | 0.1 | 0.6 |  | 0.3 | 0.1 |  | 0.1 |  |  | Se | 12/14/22 4:36:42 PM | HIL RA 110
Hildesheim_308 | A backside | 111 |  | 80 | -280 | 81.9 | 4.9 | 4.8 | 5.6 | 1.2 | 0.1 |  | 0.1 | 0.7 |  | 0.4 |  |  | 0.3 |  |  |  | 12/14/22 4:38:09 PM | HIL RA 111
Hildesheim_309 | A backside | 112 |  | 80 | -300 | 56.9 | 4.6 | 23.2 | 4.6 | 10 | 0.1 |  | 0.1 | 0.4 |  | 0.1 | [6 empty] | 12/14/22 4:39:31 PM | HIL RA 112
Hildesheim_310 | A backside | 113 |  | 80 | -320 | 59.3 | 2.1 | 26 | 6.6 | 5.3 | 0.1 |  | 0.1 | 0.4 |  | 0.1 | [6 empty] | 12/14/22 4:40:46 PM | HIL RA 113
Hildesheim_311 | A backside | 114 |  | 80 | -340 | 62.1 | 4.2 | 24.3 | 5.7 | 3.1 | 0.1 |  | 0.1 | 0.3 |  | 0.1 | [6 empty] | 12/14/22 4:42:10 PM | HIL RA 114
Hildesheim_312 | A backside | 115 |  | 80 | -360 | 76 | 4 | 11.3 | 6.4 | 1.6 | 0.1 |  | 0.1 | 0.4 |  | 0.1 | [6 empty] | 12/14/22 4:43:29 PM | HIL RA 115
Hildesheim_313 | A backside | 116 |  | 80 | -380 | 76.9 | 4.2 | 11.9 | 5.6 | 1 | 0.1 |  | 0.1 | 0.2 | [8 empty] | 12/14/22 4:44:51 PM | HIL RA 116
Hildesheim_314 | A backside | 117 |  | 80 | -400 | 75.1 | 4.2 | 12.6 | 5.9 | 1.4 | 0.1 |  | 0.1 | 0.2 |  |  | 0.2 | [5 empty] | 12/14/22 4:46:25 PM | HIL RA 117
Hildesheim_315 | A backside | 118 |  | 80 | -420 | 62.7 | 5 | 22.5 | 6.5 | 2.3 | 0.1 |  | 0.1 |  |  | 0.2 | 0.6 | [5 empty] | 12/14/22 4:47:39 PM | HIL RA 118
Hildesheim_316 | A backside | 119 |  | 80 | -440 | 70.4 | 4.5 | 15.2 | 7.2 | 2.1 | 0.1 |  | 0.1 |  |  | 0.1 | 0.1 | [5 empty] | 12/14/22 4:49:04 PM | HIL RA 119
Hildesheim_317 | A backside | 120 |  | 110 | 0 | 61.7 | 6.7 | 14.8 | 14.2 | 2.1 | 0.1 |  | 0.1 |  |  | 0.1 | [6 empty] | 12/14/22 4:51:16 PM | HIL RA 120
Hildesheim_318 | A backside | 121 |  | 110 | -20 | 76 | 1.7 | 15.3 | 5.5 | 0.8 |  |  | 0.1 | 0.5 | [8 empty] | 12/14/22 4:52:33 PM | HIL RA 121
Hildesheim_319 | A backside | 122 |  | 110 | -40 | 71.1 | 1.7 | 20.1 | 5.5 | 0.8 |  |  | 0.1 | 0.6 | [8 empty] | 12/14/22 4:53:42 PM | HIL RA 122
Hildesheim_320 | A backside | 123 |  | 110 | -60 | 66.4 | 4.2 | 23.4 | 3.8 | 2 | 0.1 |  | 0.1 |  |  | 0.1 | [6 empty] | 12/14/22 4:54:53 PM | HIL RA 123
Hildesheim_321 | A backside | 124 |  | 110 | -80 | 66.8 | 6.2 | 21 | 4.1 | 1.1 |  |  | 0.1 | 0.5 |  | 0.1 | [6 empty] | 12/14/22 4:56:23 PM | HIL RA 124
Hildesheim_322 | A backside | 125 |  | 110 | -100 | 74.3 | 7.2 | 12.2 | 4.2 | 1 |  |  | 0.1 | 0.5 |  | 0.4 | [6 empty] | 12/14/22 4:57:37 PM | HIL RA 125
Hildesheim_323 | A backside | 126 |  | 110 | -120 | 64.2 | 6.6 | 23.5 | 2.9 | 2.2 | 0.1 |  | 0.1 |  |  | 0.2 | [6 empty] | 12/14/22 4:58:52 PM | HIL RA 126
Hildesheim_324 | A backside | 127 |  | 110 | -140 | 68.9 | 5.9 | 17.6 | 2.8 | 2.8 | 0.2 |  | 0.1 | 0.3 |  | 1.1 |  |  | 0.3 |  |  |  | 12/14/22 5:00:14 PM | HIL RA 127
Hildesheim_325 | A backside | 128 |  | 110 | -160 | 78.6 | 4.2 | 12.4 | 3.3 | 1 | 0.1 |  | 0.1 | 0.3 | [8 empty] | 12/14/22 5:01:31 PM | HIL RA 128
Hildesheim_326 | A backside | 129 |  | 110 | -180 | 79 | 5.1 | 10.6 | 3.1 | 1.3 |  |  | 0.1 | 0.5 |  | 0.1 | [6 empty] | 12/14/22 5:02:45 PM | HIL RA 129
Hildesheim_327 | A backside | 130 |  | 110 | -200 | 73 | 5.1 | 13.7 | 2.8 | 2.5 | 0.2 |  | 0.1 | 0.6 |  | 1.4 | 0.3 |  | 0.2 |  |  | V | 12/14/22 5:04:02 PM | HIL RA 130
Hildesheim_328 | A backside | 131 |  | 110 | -220 | 70.6 | 6 | 18 | 3.1 | 2.1 | 0.1 |  | 0.1 | [9 empty] | 12/14/22 5:05:19 PM | HIL RA 131
Hildesheim_329 | A backside | 132 |  | 110 | -240 | 73.9 | 5.3 | 13.3 | 4.4 | 1.7 | 0.1 |  | 0.1 | 0.6 |  | 0.5 | 0.1 |  | 0.1 |  |  |  | 12/14/22 5:06:41 PM | HIL RA 132
Hildesheim_330 | A backside | 133 |  | 110 | -260 | 63.3 | 5.8 | 23.3 | 2.8 | 3.2 | 0.2 |  | 0.1 | 0.3 |  | 0.6 | 0.1 |  | 0.3 |  |  |  | 12/14/22 5:07:54 PM | HIL RA 133
Hildesheim_331 | A backside | 134 |  | 110 | -280 | 71.5 | 7.2 | 13.2 | 4.1 | 3.1 | 0.1 |  | 0.1 | 0.4 |  | 0.2 |  |  | 0.1 |  |  |  | 12/14/22 5:09:16 PM | HIL RA 134
Hildesheim_332 | A backside | 135 |  | 110 | -300 | 62.2 | 6.5 | 20.4 | 4.9 | 3.5 | 0.1 |  | 0.1 | 0.7 |  | 0.9 | 0.2 |  | 0.4 |  |  |  | 12/14/22 5:10:37 PM | HIL RA 135
Hildesheim_333 | A backside | 136 |  | 110 | -320 | 70.7 | 6 | 14.6 | 5.6 | 2.3 | 0.1 |  | 0.1 |  |  | 0.3 | 0.1 |  | 0.1 |  |  |  | 12/14/22 5:11:51 PM | HIL RA 136
Hildesheim_334 | A backside | 137 |  | 110 | -340 | 72.7 | 10.9 | 12.1 | 2.6 | 1.2 | 0.1 |  | 0.1 | 0.3 | [8 empty] | 12/14/22 5:13:09 PM | HIL RA 137
Hildesheim_335 | A backside | 138 |  | 110 | -360 | 70.3 | 10.6 | 14 | 2.4 | 2.2 | 0.1 |  | 0.1 | 0.2 |  | 0.1 | [6 empty] | 12/14/22 5:14:30 PM | HIL RA 138
Hildesheim_336 | A backside | 139 |  | 110 | -380 | 0.2 |  | 0.1 | 0.1 | 98 | [5 empty] | 0.4 | 0.6 | 0.5 | 0.1 |  |  | Co 0.5 | 12/14/22 5:16:02 PM | HIL RA 139
Hildesheim_337 | B backside | 1 |  | 0 | 0 | 65.8 | 15.6 | 13.6 | 2.6 | 1.9 | 0.1 |  | 0.1 | 0.2 |  | 0.1 | [5 empty] | W | 12/14/22 9:32:06 AM | HIL RB 1
Hildesheim_338 | B backside | 2 |  | 0 | -20 | 71.1 | 13.4 | 9.8 | 1.2 | 3.1 | 0.1 |  | 0.1 | 0.3 |  | 0.3 | 0.5 | [5 empty] | 12/14/22 9:33:21 AM | HIL RB 2
Hildesheim_339 | B backside | 3 |  | 0 | -40 | 73.1 | 14.5 | 9.3 | 1.2 | 1.1 |  |  | 0.1 | 0.5 |  | 0.1 | [6 empty] | 12/14/22 9:34:41 AM | HIL RB 3
Hildesheim_340 | B backside | 4 |  | 0 | -60 | 66.9 | 11.4 | 19.4 | 0.7 | 1.2 | 0.1 |  | 0.1 | 0.2 |  |  | 0.1 | [5 empty] | 12/14/22 9:35:54 AM | HIL RB 4
Hildesheim_341 | B backside | 5 |  | 0 | -80 | 75.6 | 11.5 | 10.1 | 1 | 1.3 | 0.1 |  | 0.1 | 0.2 | [8 empty] | 12/14/22 9:38:31 AM | HIL RB 5
Hildesheim_342 | B backside | 6 |  | 0 | -100 | 69.3 | 10.2 | 7.6 | 1 | 10.8 |  |  | 0.1 | 0.3 |  | 0.2 | 0.2 | 0.1 | 0.1 |  |  | Co | 12/14/22 9:39:52 AM | HIL RB 6
Hildesheim_343 | B backside | 7 |  | 0 | -120 | 78 | 10.9 | 8.8 | 0.8 | 1.3 | 0.1 | [11 empty] | 12/14/22 9:44:53 AM | HIL RB 7
Hildesheim_344 | B backside | 8 |  | 0 | -140 | 70 | 11.2 | 11.5 | 0.9 | 3.8 | 0.2 |  | 0.1 | 0.4 |  | 1.7 |  |  | 0.3 |  |  |  | 12/14/22 9:46:16 AM | HIL RB 8
Hildesheim_345 | B backside | 9 |  | 0 | -160 | 73.7 | 11.8 | 10.9 | 0.8 | 2.2 | 0.1 |  | 0.1 | 0.2 |  | 0.2 |  |  | 0.1 |  |  |  | 12/14/22 9:47:33 AM | HIL RB 9
Hildesheim_346 | B backside | 10 |  | 0 | -180 | 72.2 | 13.1 | 10.1 | 0.8 | 2.2 | 0.1 |  | 0.1 | 0.2 |  | 1 |  |  | 0.1 |  |  |  | 12/14/22 9:49:05 AM | HIL RB 10
Hildesheim_347 | B backside | 11 |  | 0 | -200 | 74.3 | 12.4 | 9.2 | 0.9 | 2.6 | 0.1 |  | 0.1 | 0.2 |  | 0.2 |  |  | 0.1 |  |  |  | 12/14/22 9:50:41 AM | HIL RB 11
Hildesheim_348 | B backside | 12 |  | 0 | -220 | 64.8 | 11.2 | 15.2 | 1.2 | 6.4 | 0.1 |  | 0.1 |  |  | 1.1 | [6 empty] | 12/14/22 9:51:56 AM | HIL RB 12
Hildesheim_349 | B backside | 13 |  | 0 | -240 | 66.4 | 11.4 | 19.2 | 0.7 | 1.6 | 0.1 |  | 0.1 | 0.2 |  | 0.2 | [6 empty] | 12/14/22 9:53:07 AM | HIL RB 13
Hildesheim_350 | B backside | 14 |  | 0 | -260 | 68.7 | 10.8 | 12.8 | 0.7 | 6.8 | [12 empty] | 12/14/22 9:54:21 AM | HIL RB 14
Hildesheim_351 | B backside | 15 |  | 0 | -280 | 72.3 | 13.7 | 10.2 | 1 | 2.1 | 0.1 |  | 0.1 | 0.2 |  | 0.2 | [6 empty] | 12/14/22 9:55:45 AM | HIL RB 15
Hildesheim_352 | B backside | 16 |  | 0 | -300 | 72.5 | 13.7 | 11.1 | 0.9 | 1.3 | 0.1 |  | 0.1 | 0.3 | [8 empty] | 12/14/22 9:57:07 AM | HIL RB 16
Hildesheim_353 | B backside | 17 |  | 0 | -320 | 62.6 | 15.7 | 18.1 | 1.2 | 2.1 | 0.1 |  | 0.1 |  |  | 0.1 | [6 empty] | 12/14/22 10:00:22 AM | HIL RB 17
Hildesheim_354 | B backside | 18 |  | 0 | -340 | 51.1 | 15.6 | 28.9 | 1.1 | 2.8 | 0.1 |  | 0.1 |  |  | 0.2 | [6 empty] | 12/14/22 10:01:33 AM | HIL RB 18
Hildesheim_355 | B backside | 19 |  | 0 | -360 | 64.2 | 15 | 14.1 | 1.2 | 5.2 |  |  | 0.1 |  |  | 0.2 | 0.1 | [5 empty] | 12/14/22 10:02:48 AM | HIL RB 19
Hildesheim_356 | B backside | 20 |  | 0 | -380 | 62 | 12.5 | 9.5 | 1.2 | 13.3 |  |  | 0.1 |  |  | 0.6 | 1 | [5 empty] | 12/14/22 10:04:06 AM | HIL RB 20
Hildesheim_357 | B backside | 21 |  | 0 | -400 | 68.9 | 15.4 | 12 | 0.8 | 2.1 | 0.1 |  | 0.1 |  |  | 0.3 | 0.5 | [5 empty] | 12/14/22 10:05:52 AM | HIL RB 21
Hildesheim_358 | B backside | 22 |  | 0 | -420 | 69.7 | 15.1 | 11.6 | 0.7 | 1.9 | 0.1 |  | 0.1 |  |  | 0.3 | 0.5 | [5 empty] | 12/14/22 10:07:54 AM | HIL RB 22
Hildesheim_359 | B backside | 23 |  | 0 | -420 | 70.9 | 13.3 | 12.3 | 0.9 | 2 |  |  | 0.1 |  |  | 0.2 | 0.3 | [5 empty] | 12/14/22 10:10:15 AM | HIL RB 23
Hildesheim_360 | B backside | 24 |  | 0 | -440 | 77.1 | 12.1 | 7.1 | 0.8 | 2.6 | 0.1 |  | 0.1 |  |  | 0.1 | [6 empty] | 12/14/22 10:11:35 AM | HIL RB 24
Hildesheim_361 | B backside | 26 |  | 20 | -460 | 75.6 | 11.9 | 8.1 | 2.1 | 2 | 0.1 |  | 0.1 |  |  | 0.1 | [6 empty] | 12/14/22 10:13:09 AM | HIL RB 26
Hildesheim_362 | B backside | 27 |  | 20 | 0 | 0.3 |  | 0 | 0.1 | 96.4 | 0.2 |  |  |  |  | 0.4 | 0.1 | 1.4 | 1 |  |  | Co 1.4 | 12/14/22 10:16:42 AM | HIL RB 27
Hildesheim_363 | B backside | 28 |  | 20 | -20 | 78.1 | 5.2 | 7.8 | 3.2 | 2.4 | 0.1 |  | 0.1 | 0.7 |  | 0.9 | 1.6 | [5 empty] | 12/14/22 10:18:01 AM | HIL RB 28
Hildesheim_364 | B backside | 29 |  | 20 | -40 | 69.6 | 5.4 | 13.3 | 4.2 | 3.2 | 0.1 |  | 0.1 | 0.7 |  | 1.5 | 1.8 | [5 empty] | 12/14/22 10:19:25 AM | HIL RB 29
Hildesheim_365 | B backside | 30 |  | 20 | -60 | 70 | 7.8 | 16 | 2.9 | 2.2 |  |  | 0.1 | 0.7 |  |  | 0.2 | [5 empty] | 12/14/22 10:20:37 AM | HIL RB 30
Hildesheim_366 | B backside | 31 |  | 20 | -80 | 57.1 | 12.9 | 19 | 0.7 | 9.4 |  |  | 0.1 | 0.4 |  | 0.1 | 0.1 | 0.1 | 0.1 |  |  | Co | 12/14/22 10:21:52 AM | HIL RB 31
Hildesheim_367 | B backside | 32 |  | 20 | -100 | 76.4 | 12 | 9.1 | 1.2 | 0.6 | 0.1 |  | 0.1 | 0.5 | [8 empty] | 12/14/22 10:23:11 AM | HIL RB 32
Hildesheim_368 | B backside | 33 |  | 20 | -120 | 74.9 | 11.1 | 11.3 | 1 | 1.1 |  |  | 0.1 | 0.4 | [8 empty] | 12/14/22 10:24:22 AM | HIL RB 33
Hildesheim_369 | B backside | 34 |  | 20 | -140 | 66.6 | 11.5 | 9.7 | 0.7 | 10.1 |  |  | 0.1 | 0.3 |  | 0.9 |  |  | 0.1 |  |  |  | 12/14/22 10:25:43 AM | HIL RB 34
Hildesheim_370 | B backside | 35 |  | 20 | -160 | 66.4 | 13.3 | 14.3 | 0.9 | 4.4 |  |  | 0.1 | 0.3 |  | 0.2 | [6 empty] | 12/14/22 10:26:56 AM | HIL RB 35
Hildesheim_371 | B backside | 36 |  | 20 | -180 | 69.2 | 17.3 | 7 | 0.5 | 4 | 0.1 |  | 0.1 | 0.5 |  | 1.2 |  |  | 0.1 |  |  |  | 12/14/22 10:28:08 AM | HIL RB 36
Hildesheim_372 | B backside | 37 |  | 20 | -200 | 70.1 | 13 | 9.5 | 0.8 | 4.4 | 0.1 |  | 0.1 | 0.3 |  | 1.4 |  |  | 0.1 |  |  |  | 12/14/22 10:29:37 AM | HIL RB 37
Hildesheim_373 | B backside | 38 |  | 20 | -220 | 67.1 | 11.9 | 10 | 0.9 | 5.9 | 0.2 |  | 0.1 | 0.4 |  | 2.8 | 0.4 |  | 0.2 |  |  |  | 12/14/22 10:30:51 AM | HIL RB 38
Hildesheim_374 | B backside | 39 |  | 20 | -240 | 58.8 | 13 | 22.6 | 1.5 | 4 |  |  | 0.1 | [9 empty] | 12/14/22 10:32:08 AM | HIL RB 39
Hildesheim_375 | B backside | 40 |  | 20 | -260 | 68.8 | 11.8 | 15.5 | 1.4 | 2.2 |  |  | 0.1 |  |  | 0.2 | [5 empty] | Zr | 12/14/22 10:33:24 AM | HIL RB 40
Hildesheim_376 | B backside | 41 |  | 20 | -280 | 73.7 | 12.8 | 9.5 | 1.3 | 2.2 | 0.1 |  | 0.1 | 0.2 |  | 0.1 | 0.1 | [5 empty] | 12/14/22 10:34:51 AM | HIL RB 41
Hildesheim_377 | B backside | 42 |  | 20 | -300 | 75 | 11.9 | 5.7 | 1.3 | 5.3 |  |  | 0.1 | 0.3 |  | 0.2 | 0.2 | [5 empty] | 12/14/22 10:36:32 AM | HIL RB 42
Hildesheim_378 | B backside | 43 |  | 20 | -320 | 75.3 | 6.3 | 11.2 | 2.1 | 4.3 |  |  | 0.1 | 0.4 |  | 0.1 | [6 empty] | 12/14/22 10:37:47 AM | HIL RB 43
Hildesheim_379 | B backside | 44 |  | 20 | -340 | 74.8 | 5.4 | 11.5 | 3.6 | 4 | 0.1 |  | 0.1 | 0.4 |  | 0.1 | [6 empty] | 12/14/22 10:39:26 AM | HIL RB 44
Hildesheim_380 | B backside | 45 |  | 20 | -360 | 71.3 | 5.8 | 16.7 | 4 | 1.4 | 0.1 |  | 0.1 | 0.5 |  | 0.1 | [6 empty] | 12/14/22 10:41:34 AM | HIL RB 45
Hildesheim_381 | B backside | 46 |  | 20 | -380 | 74.3 | 6.5 | 12.9 | 4.4 | 1 |  |  | 0.1 | 0.5 |  | 0.1 | [6 empty] | 12/14/22 10:42:48 AM | HIL RB 46
Hildesheim_382 | B backside | 47 |  | 20 | -400 | 61.6 | 12.1 | 20.8 | 1.7 | 2 |  |  | 0.1 |  |  | 0.5 | 1 | [5 empty] | 12/14/22 10:44:00 AM | HIL RB 47
Hildesheim_383 | B backside | 48 |  | 20 | -420 | 47.3 | 15.1 | 35.2 | 0.4 | 1.5 | 0.1 |  | 0.1 | 0.2 | [8 empty] | 12/14/22 10:45:36 AM | HIL RB 48
Hildesheim_384 | B backside | 49 |  | 20 | -440 | 48.5 | 15.9 | 31.4 | 1.6 | 2.3 | 0.1 |  | 0.1 | [9 empty] | 12/14/22 10:46:57 AM | HIL RB 49
Hildesheim_385 | B backside | 50 |  | 20 | -460 | 60.4 | 13.4 | 18.9 | 4 | 2.6 | 0.3 |  | 0.1 |  |  | 0.1 | [6 empty] | 12/14/22 10:48:27 AM | HIL RB 50
Hildesheim_386 | B backside | 51 |  | 40 | 0 | 0.3 |  | 0.1 | 0.1 | 96.8 | 0.2 |  |  |  |  | 0.8 | 0.1 | 1.1 | 0.5 |  |  | Co 1.1 | 12/14/22 10:50:01 AM | HIL RB 51
Hildesheim_387 | B backside | 52 |  | 40 | -20 | 70.9 | 7.4 | 16 | 2 | 2.4 | 0.1 |  | 0.1 | 0.9 |  | 0.1 | 0.1 | [5 empty] | 12/14/22 10:51:26 AM | HIL RB 52
Hildesheim_388 | B backside | 53 |  | 40 | -40 | 82.7 | 6.5 | 6.2 | 2.3 | 1.2 |  | 0.1 |  | 0.7 |  | 0.1 | 0.1 | [5 empty] | 12/14/22 10:52:38 AM | HIL RB 53
Hildesheim_389 | B backside | 54 |  | 40 | -60 | 74.3 | 7.7 | 9.3 | 2.1 | 5.2 |  | 0.1 | 0.1 | 1 |  |  | 0.2 | [5 empty] | 12/14/22 10:53:55 AM | HIL RB 54
Hildesheim_390 | B backside | 55 |  | 40 | -80 | 76.9 | 6.9 | 10.3 | 2.5 | 2.2 |  | 0.1 | 0.1 | 0.9 | [8 empty] | 12/14/22 10:55:15 AM | HIL RB 55
Hildesheim_391 | B backside | 56 |  | 40 | -100 | 78.4 | 6.7 | 11 | 3 |  |  | 0.1 | 0.1 | 0.8 | [8 empty] | 12/14/22 10:56:52 AM | HIL RB 56
Hildesheim_392 | B backside | 57 |  | 40 | -120 | 78 | 6.6 | 8.1 | 2.9 | 3.4 | 0.1 | 0.1 | 0.1 | 0.8 | [8 empty] | 12/14/22 10:58:09 AM | HIL RB 57
Hildesheim_393 | B backside | 58 |  | 40 | -140 | 84 | 5.6 | 5.2 | 3.4 | 0.7 |  | 0.1 | 0.1 | 0.8 |  | 0.2 | [6 empty] | 12/14/22 10:59:26 AM | HIL RB 58
Hildesheim_394 | B backside | 59 |  | 40 | -160 | 74.6 | 7.2 | 12.4 | 2.5 | 2.2 |  | 0.1 | 0.1 | 0.7 |  | 0.1 | [6 empty] | 12/14/22 11:00:47 AM | HIL RB 59
Hildesheim_395 | B backside | 60 |  | 40 | -180 | 72.3 | 9.4 | 13.8 | 1.9 | 1.7 | 0.1 |  | 0.1 | 0.5 |  | 0.1 | [6 empty] | 12/14/22 11:02:27 AM | HIL RB 60
Hildesheim_396 | B backside | 61 |  | 40 | -200 | 69.5 | 8.2 | 12.7 | 2 | 5 | 0.1 |  | 0.1 | 0.6 |  | 1.5 |  |  | 0.2 |  |  |  | 12/14/22 11:03:43 AM | HIL RB 61
Hildesheim_397 | B backside | 62 |  | 40 | -220 | 75.4 | 8.1 | 10.7 | 3.1 | 1.9 |  |  | 0.1 | 0.5 | [8 empty] | 12/14/22 11:05:03 AM | HIL RB 62
Hildesheim_398 | B backside | 63 |  | 40 | -240 | 74.4 | 8.9 | 10.1 | 3.5 | 2.5 |  |  | 0.1 | 0.4 | [8 empty] | 12/14/22 11:06:13 AM | HIL RB 63
Hildesheim_399 | B backside | 64 |  | 40 | -260 | 74.4 | 6.3 | 13.9 | 4 | 1.1 |  |  | 0.1 | 0.3 | [8 empty] | 12/14/22 11:07:24 AM | HIL RB 64
Hildesheim_400 | B backside | 65 |  | 40 | -280 | 70.8 | 8.2 | 14.6 | 3.2 | 2.8 |  |  | 0.1 | 0.3 | [8 empty] | 12/14/22 11:08:40 AM | HIL RB 65
Hildesheim_401 | B backside | 66 |  | 40 | -300 | 62.9 | 21.1 | 8.4 | 0.7 | 6.3 |  |  | 0.1 | 0.2 | 0.1 |  | 0.1 | [5 empty] | 12/14/22 11:10:04 AM | HIL RB 66
Hildesheim_402 | B backside | 67 |  | 40 | -320 | 64 | 11 | 14.2 | 4.4 | 5.8 | 0.1 |  | 0.1 | 0.2 |  | 0.1 | [6 empty] | 12/14/22 11:11:16 AM | HIL RB 67
Hildesheim_403 | B backside | 68 |  | 40 | -340 | 72.8 | 14.9 | 9.3 | 1 | 1.6 | 0.1 | 0.1 | 0.1 | 0.2 | [8 empty] | 12/14/22 11:12:28 AM | HIL RB 68
Hildesheim_404 | B backside | 69 |  | 40 | -360 | 71.9 | 8.7 | 13.4 | 4.2 | 1.3 | 0.1 | 0.1 | 0.1 | 0.4 | [8 empty] | 12/14/22 11:13:49 AM | HIL RB 69
Hildesheim_405 | B backside | 70 |  | 40 | -380 | 76.2 | 10.7 | 8.4 | 3.2 | 0.9 |  |  | 0.1 | 0.4 | [8 empty] | 12/14/22 11:15:05 AM | HIL RB 70
Hildesheim_406 | B backside | 71 |  | 40 | -400 | 75.6 | 7.8 | 10.7 | 3.7 | 1.7 | 0.1 |  |  | 0.4 |  | 0.1 | [6 empty] | 12/14/22 11:16:16 AM | HIL RB 71
Hildesheim_407 | B backside | 72 |  | 40 | -420 | 74.6 | 8.6 | 10.2 | 4.9 | 1.3 | 0.1 |  | 0.1 | 0.3 | [8 empty] | 12/14/22 11:18:12 AM | HIL RB 72
Hildesheim_408 | B backside | 73 |  | 40 | -440 | 73.9 | 8.8 | 10.6 | 5.4 | 0.9 | 0.1 |  | 0.1 | 0.2 | [8 empty] | 12/14/22 11:19:23 AM | HIL RB 73
Hildesheim_409 | B backside | 74 |  | 40 | -460 | 69 | 9.9 | 14.9 | 5.1 | 0.9 | 0.1 |  | 0.1 | [9 empty] | 12/14/22 11:20:59 AM | HIL RB 74
Hildesheim_410 | B backside | 75 |  | 60 | 0 | 79 | 6.3 | 9.3 | 3.3 | 0.9 |  | 0.1 | 0.1 | 0.8 | [8 empty] | 12/14/22 11:22:42 AM | HIL RB 75
Hildesheim_411 | B backside | 76 |  | 60 | -20 | 76.7 | 7.8 | 9.8 | 3.2 | 1.2 |  | 0.1 | 0.1 | 1 | [8 empty] | 12/14/22 11:23:55 AM | HIL RB 76
Hildesheim_412 | B backside | 77 |  | 60 | -40 | 73.1 | 8.1 | 13.1 | 2.7 | 1.6 |  | 0.1 | 0.1 | 1.1 | [8 empty] | 12/14/22 11:25:05 AM | HIL RB 77
Hildesheim_413 | B backside | 78 |  | 60 | -60 | 71.4 | 9.7 | 13.9 | 2.9 | 0.6 |  | 0.1 | 0.1 | 1.2 | [8 empty] | 12/14/22 11:26:14 AM | HIL RB 78
Hildesheim_414 | B backside | 79 |  | 60 | -80 | 65 | 8.9 | 16.6 | 2 | 6 | 0.1 | 0.1 | 0.1 | 1.1 | [8 empty] | 12/14/22 11:27:28 AM | HIL RB 79
Hildesheim_415 | B backside | 80 |  | 60 | -100 | 78.1 | 4.8 | 11.7 | 3.8 | 0.5 |  | 0.1 | 0.1 | 0.8 | [8 empty] | 12/14/22 11:28:46 AM | HIL RB 80
Hildesheim_416 | B backside | 81 |  | 60 | -120 | 70 | 9.7 | 13.9 | 2.6 | 2.5 |  | 0.1 | 0.1 | 1 | [8 empty] | 12/14/22 11:29:56 AM | HIL RB 81
Hildesheim_417 | B backside | 82 |  | 60 | -140 | 69.8 | 9 | 12 | 1.6 | 6.7 | 0.1 |  | 0.1 | 0.5 |  | 0.1 | [6 empty] | 12/14/22 11:31:05 AM | HIL RB 82
Hildesheim_418 | B backside | 83 |  | 60 | -160 | 70.7 | 8.5 | 12.6 | 2.9 | 4.6 | 0.1 |  | 0.1 | 0.5 | [8 empty] | 12/14/22 11:32:29 AM | HIL RB 83
Hildesheim_419 | B backside | 84 |  | 60 | -180 | 71.1 | 10.2 | 12.3 | 1.7 | 2.8 | 0.1 |  | 0.1 | 0.8 |  | 0.7 |  |  | 0.1 |  |  |  | 12/14/22 11:33:42 AM | HIL RB 84
Hildesheim_420 | B backside | 85 |  | 60 | -200 | 68.2 | 11 | 12.3 | 1.6 | 3.6 | 0.2 |  | 0.1 | 0.7 |  | 1.9 |  |  | 0.1 |  |  |  | 12/14/22 11:35:02 AM | HIL RB 85
Hildesheim_421 | B backside | 86 |  | 60 | -220 | 62.6 | 9.3 | 21.3 | 2.5 | 3.4 | 0.1 |  | 0.1 | 0.7 | [8 empty] | 12/14/22 11:36:19 AM | HIL RB 86
Hildesheim_422 | B backside | 87 |  | 60 | -240 | 63.9 | 10.6 | 20.9 | 2.3 | 1.5 | 0.1 |  | 0.1 | 0.5 |  | 0.1 | [6 empty] | 12/14/22 11:37:32 AM | HIL RB 87
Hildesheim_423 | B backside | 88 |  | 60 | -260 | 67.9 | 9.1 | 14.9 | 3 | 4.4 | 0.1 |  | 0.1 | 0.3 |  | 0.1 | [6 empty] | 12/14/22 11:38:48 AM | HIL RB 88
Hildesheim_424 | B backside | 89 |  | 60 | -280 | 73 | 6.7 | 14.3 | 4.1 | 1.2 |  |  | 0.1 | 0.5 | [8 empty] | 12/14/22 11:40:08 AM | HIL RB 89
Hildesheim_425 | B backside | 90 |  | 60 | -300 | 79.3 | 6.5 | 7.1 | 4.8 | 1.3 |  | 0.1 | 0.1 | 0.8 | [8 empty] | 12/14/22 11:41:32 AM | HIL RB 90
Hildesheim_426 | B backside | 91 |  | 60 | -320 | 73.2 | 5.7 | 14.2 | 4.6 | 1.5 | 0.1 |  |  | 0.4 |  | 0.2 | 0.1 | [5 empty] | 12/14/22 11:42:51 AM | HIL RB 91
Hildesheim_427 | B backside | 92 |  | 60 | -340 | 76.5 | 5.7 | 10.3 | 5.7 | 1 |  | 0.1 | 0.1 | 0.7 | [8 empty] | 12/14/22 11:44:08 AM | HIL RB 92
Hildesheim_428 | B backside | 93 |  | 60 | -360 | 74.9 | 5.1 | 11.3 | 5.5 | 1.9 | 0.1 | 0.1 |  | 1 | [8 empty] | 12/14/22 11:45:32 AM | HIL RB 93
Hildesheim_429 | B backside | 94 |  | 60 | -380 | 78.1 | 6.5 | 9.1 | 5.4 |  |  | 0.1 | 0.1 | 0.8 | [8 empty] | 12/14/22 11:46:47 AM | HIL RB 94
Hildesheim_430 | B backside | 95 |  | 60 | -400 | 76.9 | 5.4 | 10.4 | 5.1 | 0.7 |  | 0.1 | 0.1 | 1.2 | [8 empty] | 12/14/22 11:48:02 AM | HIL RB 95
Hildesheim_431 | B backside | 96 |  | 60 | -420 | 73.7 | 7.5 | 11.5 | 4.9 | 1.2 | 0.1 | 0.1 | 0.1 | 0.9 | [8 empty] | 12/14/22 11:49:44 AM | HIL RB 96
Hildesheim_432 | B backside | 97 |  | 60 | -440 | 74.5 | 11.6 | 8 | 3.4 | 1.4 | 0.1 | 0.1 | 0.1 | 0.8 | [8 empty] | 12/14/22 11:51:09 AM | HIL RB 97
Hildesheim_433 | B backside | 98 |  | 60 | -460 | 70 | 7.8 | 15.3 | 4.7 | 1 | 0.1 | 0.1 | 0.1 | 0.9 | 0.1 | [7 empty] | 12/14/22 11:52:26 AM | HIL RB 98
Hildesheim_434 | B backside | 99 |  | 80 | 0 | 74.9 | 8.5 | 11.4 | 3 | 1.1 | 0.1 | 0.1 | 0.1 | 0.9 | [8 empty] | 12/14/22 11:55:27 AM | HIL RB 99
Hildesheim_435 | B backside | 100 |  | 80 | -20 | 62.6 | 9 | 18.1 | 2.7 | 6.4 |  | 0.1 | 0.1 | 1 | [8 empty] | 12/14/22 11:56:48 AM | HIL RB 100
Hildesheim_436 | B backside | 101 |  | 80 | -40 | 63.9 | 10.5 | 18.1 | 2.6 | 3.6 |  | 0.1 | 0.1 | 1 | [8 empty] | 12/14/22 11:58:02 AM | HIL RB 101
Hildesheim_437 | B backside | 102 |  | 80 | -60 | 72.4 | 11.4 | 9.9 | 2.9 | 2 |  | 0.1 | 0.1 | 1.1 | [8 empty] | 12/14/22 11:59:14 AM | HIL RB 102
Hildesheim_438 | B backside | 103 |  | 80 | -80 | 62.9 | 14 | 18 | 1.7 | 2.1 | 0.1 |  | 0.1 | 0.8 |  | 0.1 | [6 empty] | 12/14/22 12:00:33 PM | HIL RB 103
Hildesheim_439 | B backside | 104 |  | 80 | -100 | 77.2 | 7.9 | 8.3 | 2.8 | 2.1 | 0.2 |  | 0.1 | 1 |  | 0.4 |  |  | 0.1 |  |  |  | 12/14/22 12:01:55 PM | HIL RB 104
Hildesheim_440 | B backside | 105 |  | 80 | -120 | 70.5 | 8.8 | 13.9 | 2.3 | 3.5 |  | 0.1 | 0.1 | 0.8 | [8 empty] | 12/14/22 12:03:12 PM | HIL RB 105
Hildesheim_441 | B backside | 106 |  | 80 | -140 | 67.2 | 10.2 | 13.5 | 2.2 | 5.6 |  | 0.1 | 0.1 | 0.9 |  | 0.1 | [6 empty] | 12/14/22 12:04:29 PM | HIL RB 106
Hildesheim_442 | B backside | 107 |  | 80 | -160 | 49.6 | 11.8 | 29.7 | 4.3 | 3.2 | 0.1 |  | 0.1 | 0.9 |  | 0.1 | [6 empty] | 12/14/22 12:05:45 PM | HIL RB 107
Hildesheim_443 | B backside | 108 |  | 80 | -180 | 56.3 | 12.7 | 16.7 | 7.9 | 4.6 | 0.1 |  | 0.1 | 0.8 |  | 0.2 | [5 empty] | W 0.2 | 12/14/22 12:07:05 PM | HIL RB 108
Hildesheim_444 | B backside | 109 |  | 80 | -200 | 71.6 | 6.9 | 10 | 3.8 | 4.9 | 0.2 |  | 0.1 | 0.8 |  | 1.3 |  | 0.1 | 0.2 |  |  | V, Co | 12/14/22 12:08:23 PM | HIL RB 109
Hildesheim_445 | B backside | 110 |  | 80 | -220 | 72 | 8 | 10.1 | 4.9 | 2.1 |  |  | 0.1 | 0.8 |  | 0.9 | 0.8 |  | 0.2 |  |  |  | 12/14/22 12:09:38 PM | HIL RB 110
Hildesheim_446 | B backside | 111 |  | 80 | -240 | 75.3 | 6.7 | 10.5 | 3.8 | 3.2 |  |  | 0.1 | 0.4 | [8 empty] | 12/14/22 12:10:50 PM | HIL RB 111
Hildesheim_447 | B backside | 112 |  | 80 | -260 | 74.9 | 6.4 | 11.8 | 3.9 | 2.3 |  |  | 0.1 | 0.5 | [8 empty] | 12/14/22 12:12:05 PM | HIL RB 112
Hildesheim_448 | B backside | 113 |  | 80 | -280 | 76 | 6.1 | 11.8 | 4.6 | 0.8 |  |  | 0.1 | 0.5 | [8 empty] | 12/14/22 12:13:15 PM | HIL RB 113
Hildesheim_449 | B backside | 114 |  | 80 | -300 | 72.9 | 6.1 | 14.8 | 4 | 1.5 |  |  | 0.1 | 0.4 |  | 0.1 | 0.1 | [5 empty] | 12/14/22 12:14:27 PM | HIL RB 114
Hildesheim_450 | B backside | 115 |  | 80 | -320 | 73.6 | 7 | 12.6 | 4.7 | 1.2 |  | 0.1 | 0.1 | 0.7 | [8 empty] | 12/14/22 12:15:37 PM | HIL RB 115
Hildesheim_451 | B backside | 116 |  | 80 | -340 | 77.6 | 6.2 | 8.7 | 5.3 | 1.5 |  |  | 0.1 | 0.6 | [8 empty] | 12/14/22 12:16:48 PM | HIL RB 116
Hildesheim_452 | B backside | 117 |  | 80 | -360 | 78.1 | 6.2 | 8.9 | 5.2 | 0.7 |  | 0.1 | 0.1 | 0.9 | [8 empty] | 12/14/22 12:18:07 PM | HIL RB 117
Hildesheim_453 | B backside | 118 |  | 80 | -380 | 79.5 | 5.9 | 7.2 | 5.9 | 0.6 |  |  | 0.1 | 0.7 |  |  | 0.1 | [5 empty] | 12/14/22 12:19:23 PM | HIL RB 118
Hildesheim_454 | B backside | 119 |  | 80 | -400 | 77.5 | 5.6 | 9.5 | 5.6 | 0.8 |  | 0.1 | 0.1 | 0.8 | [8 empty] | 12/14/22 12:20:57 PM | HIL RB 119
Hildesheim_455 | B backside | 120 |  | 80 | -420 | 75.1 | 7 | 10.4 | 5.4 | 1 | 0.1 | 0.1 | 0.1 | 0.9 | [8 empty] | 12/14/22 12:22:12 PM | HIL RB 120
Hildesheim_456 | B backside | 121 |  | 80 | -440 | 78.6 | 5.7 | 8.1 | 5.6 | 1.2 |  |  | 0.1 | 0.6 | [8 empty] | 12/14/22 12:23:29 PM | HIL RB 121
Hildesheim_457 | B backside | 122 |  | 80 | -460 | 77.5 | 6.7 | 9.6 | 4.3 | 1.1 |  |  | 0.1 | 0.5 | [8 empty] | 12/14/22 12:24:45 PM | HIL RB 122
Hildesheim_458 | B backside | 123 |  | 110 | 0 | 76 | 5.9 | 14.3 | 1.9 | 1.5 | 0.1 |  |  |  |  | 0.1 | [6 empty] | 12/14/22 12:26:39 PM | HIL RB 123
Hildesheim_459 | B backside | 124 |  | 110 | -20 | 74 | 8.7 | 10.5 | 4.5 | 2 |  |  | 0.1 | 0.3 | [8 empty] | 12/14/22 12:27:56 PM | HIL RB 124
Hildesheim_460 | B backside | 125 |  | 110 | -40 | 64.7 | 11 | 19.8 | 2.3 | 1.7 | 0.1 |  | 0.1 |  |  | 0.3 | [6 empty] | 12/14/22 12:29:09 PM | HIL RB 125
Hildesheim_461 | B backside | 126 |  | 110 | -60 | 73.3 | 11.7 | 12.6 | 1.3 | 0.9 |  |  | 0.1 |  |  | 0.1 | [6 empty] | 12/14/22 12:30:21 PM | HIL RB 126
Hildesheim_462 | B backside | 127 |  | 110 | -80 | 69.7 | 6.7 | 19.1 | 3.4 | 1 |  |  | 0.1 | [9 empty] | 12/14/22 12:31:33 PM | HIL RB 127
Hildesheim_463 | B backside | 128 |  | 110 | -100 | 69.7 | 11.2 | 13.9 | 3 | 1.4 | 0.1 |  | 0.1 | 0.4 |  | 0.2 | [6 empty] | 12/14/22 12:32:44 PM | HIL RB 128
Hildesheim_464 | B backside | 129 |  | 110 | -120 | 68.4 | 10.2 | 16.3 | 3.4 | 1 |  |  | 0.1 | 0.4 |  | 0.2 | [6 empty] | 12/14/22 12:33:54 PM | HIL RB 129
Hildesheim_465 | B backside | 130 |  | 110 | -140 | 73.8 | 8.1 | 11.6 | 4.4 | 1.2 | 0.1 |  | 0.1 | 0.5 |  | 0.1 | 0.1 | [5 empty] | 12/14/22 12:35:20 PM | HIL RB 130
Hildesheim_466 | B backside | 131 |  | 110 | -160 | 66.6 | 10 | 18.2 | 2.9 | 1.5 | 0.1 |  | 0.1 | 0.3 |  | 0.2 | [6 empty] | 12/14/22 12:36:36 PM | HIL RB 131
Hildesheim_467 | B backside | 132 |  | 110 | -180 | 72.2 | 7.2 | 12.6 | 5.4 | 1.5 | 0.1 |  | 0.1 | 0.5 |  | 0.5 |  |  | 0.1 |  |  |  | 12/14/22 12:37:51 PM | HIL RB 132
Hildesheim_468 | B backside | 133 |  | 110 | -200 | 65.2 | 8.9 | 17 | 7.3 | 1.2 |  |  | 0.1 | 0.4 | [8 empty] | 12/14/22 12:39:16 PM | HIL RB 133
Hildesheim_469 | B backside | 134 |  | 110 | -220 | 66.5 | 7.4 | 15.2 | 8.4 | 1.3 |  |  | 0.1 | 0.3 |  | 0.7 | [6 empty] | 12/14/22 12:40:26 PM | HIL RB 134
Hildesheim_470 | B backside | 135 |  | 110 | -240 | 72.6 | 12.8 | 10.1 | 2.5 | 1.3 |  |  | 0.1 | 0.3 |  | 0.1 | [6 empty] | 12/14/22 12:41:43 PM | HIL RB 135
Hildesheim_471 | B backside | 136 |  | 110 | -260 | 65.9 | 9.7 | 18.9 | 3.8 | 1.3 | 0.1 |  | 0.1 | 0.2 | [8 empty] | 12/14/22 12:42:55 PM | HIL RB 136
Hildesheim_472 | B backside | 137 |  | 110 | -280 | 69.9 | 7.9 | 16 | 3.8 | 2 | 0.1 |  | 0.1 |  |  | 0.1 | [6 empty] | 12/14/22 12:44:08 PM | HIL RB 137
Hildesheim_473 | B backside | 138 |  | 110 | -300 | 62.5 | 6.4 | 23.5 | 4.1 | 2.6 | 0.1 |  | 0.1 |  |  | 0.4 | 0.3 |  |  | 0.1 |  |  | 12/14/22 12:45:19 PM | HIL RB 138
Hildesheim_474 | B backside | 139 |  | 110 | -320 | 73.4 | 6.4 | 11.9 | 5.6 | 2.1 |  |  | 0.1 | 0.3 |  | 0.1 | [6 empty] | 12/14/22 12:46:44 PM | HIL RB 139
Hildesheim_475 | B backside | 140 |  | 110 | -340 | 69.9 | 8.2 | 12.2 | 5.3 | 3.6 |  |  | 0.1 | 0.3 |  | 0.2 | 0.1 | [5 empty] | 12/14/22 12:48:01 PM | HIL RB 140
Hildesheim_476 | B backside | 141 |  | 110 | -360 | 70.2 | 11.2 | 11 | 5.5 | 1.5 |  |  | 0.1 | 0.4 | [8 empty] | 12/14/22 12:49:16 PM | HIL RB 141
Hildesheim_477 | B backside | 142 |  | 110 | -380 | 72.9 | 11 | 9.2 | 6.3 |  |  |  | 0.1 | 0.5 | [8 empty] | 12/14/22 12:50:38 PM | HIL RB 142
Hildesheim_478 | B backside | 143 |  | 110 | -400 | 73.2 | 9.8 | 9.9 | 6.3 |  |  |  | 0.1 | 0.5 | [8 empty] | 12/14/22 12:51:53 PM | HIL RB 143
Hildesheim_479 | B backside | 144 |  | 110 | -420 | 50 | 9.6 | 32.9 | 3.5 | 2.6 | 0.1 |  | 0.1 |  |  | 0.5 | 0.7 | [5 empty] | 12/14/22 12:53:23 PM | HIL RB 144
Hildesheim_480 | B backside | 145 |  | 110 | -440 | 67.3 | 10.2 | 15.2 | 5.1 | 1.6 | 0.1 |  | 0.1 | 0.4 | [8 empty] | 12/14/22 12:54:50 PM | HIL RB 145
Hildesheim_481 | B backside | 146 |  | 110 | -460 | 70.5 | 10 | 11.6 | 5.3 | 2 | 0.1 |  | 0.1 | 0.2 |  | 0.1 | [6 empty] | 12/14/22 12:56:06 PM | HIL RB 146
Hildesheim_482 | B backside | Test 1 | bronze 2 |  |  | 74 | 13.2 | 9.6 | 1 | 1.7 | 0.1 |  | 0.1 | 0.2 |  | 0.1 | [6 empty] | 12/14/22 9:09:15 AM | HIL RtestBRO2 1
Hildesheim_483 | B backside | Test 2 | bronze 1 |  |  | 62.6 | 13.6 | 21.5 | 0.6 | 1.2 | 0.1 |  | 0.1 | 0.2 |  | 0.1 | 0.1 | [5 empty] | 12/14/22 9:11:00 AM | HIL RtestBRO2 2
Hildesheim_484 | B backside | Test 3 | marrone |  |  | 73.8 | 12.6 | 7.3 | 1.3 | 4.5 |  |  | 0.1 | 0.3 | [8 empty] | 12/14/22 9:20:19 AM | HIL RtestMAR
Hildesheim_485 | B backside | Test 4 | green light |  |  | 79.1 | 12.3 | 6.2 | 1.2 | 0.7 |  |  | 0.1 | 0.2 |  |  | 0.1 | [5 empty] | 12/14/22 9:16:41 AM | HIL RtestVECHI
Hildesheim_486 | B backside | Test 5 | green dark |  |  | 78.3 | 12.4 | 6.8 | 1.3 | 0.7 | 0.1 |  | 0.1 | 0.3 | [8 empty] | 12/14/22 9:13:28 AM | HIL RtestVESCU

## STD
Sample | Cl | Ca | Ti | V | Cr | Mn | Fe | Co | Ni | Cu | Zn | As | Se | Br | Sr | Zr | Nb | Pd | Ag | Cd | Sn | Sb | W | Re | Ir | Pt | Au | Hg | Pb | Bi | Time | Sec.
HIL A8 1 | [5 empty] | 0.0040 | 0.0088 |  | 0.0028 | 0.053 | 0.014 | 0.048 | 0.0025 |  | 0.0014 |  | 0.0016 |  | 0.0027 |  | 0.012 | 0.0041 | [6 empty] | 0.099 |  | 12/13/22 9:33:52 AM | 60
HIL A8 2 |  |  | 0.020 |  |  | 0.0051 | 0.0098 |  | 0.0030 | 0.053 | 0.014 |  | 0.0032 |  | 0.0016 |  |  |  | 0.0032 |  | 0.015 | [7 empty] | 0.038 |  | 12/13/22 9:36:17 AM | 60
HIL A8 3 |  |  | 0.020 |  |  | 0.0051 | 0.0091 |  | 0.0030 | 0.055 | 0.016 | 0.056 | 0.0027 |  | 0.0018 |  |  |  | 0.0032 |  | 0.014 | [7 empty] | 0.036 |  | 12/13/22 9:37:56 AM | 60
HIL A8 4 |  |  | 0.020 |  |  | 0.0052 | 0.0084 |  | 0.0031 | 0.055 | 0.015 |  | 0.0029 | 0.0026 | 0.0017 |  |  |  | 0.0032 |  | 0.016 | 0.0051 | [6 empty] | 0.037 |  | 12/13/22 9:39:34 AM | 60
HIL A8 5 |  |  | 0.025 |  |  | 0.0062 | 0.013 |  | 0.0036 | 0.061 | 0.016 |  | 0.0032 |  | 0.0023 |  |  |  | 0.0041 |  | 0.020 | [7 empty] | 0.043 |  | 12/13/22 9:40:48 AM | 60
HIL A8 6 | [5 empty] | 0.0050 | 0.010 |  |  | 0.055 | 0.015 | 0.053 | 0.0027 |  | 0.0017 |  |  |  | 0.0032 |  | 0.016 | 0.0050 | [6 empty] | 0.11 |  | 12/13/22 9:42:06 AM | 60
HIL A8 7 |  |  | 0.024 |  |  | 0.0064 | 0.013 |  | 0.0038 | 0.061 | 0.013 | 0.050 | 0.0024 | 0.0023 | 0.0018 |  |  |  | 0.0036 |  | 0.024 | [7 empty] | 0.032 |  | 12/13/22 9:44:34 AM | 60
HIL A8 8 | [5 empty] | 0.0029 | 0.0072 | 0.0031 | 0.0025 | 0.046 | 0.026 | 0.032 |  |  | 0.0012 |  | 0.0022 |  | 0.0021 |  | 0.0058 | 0.0039 | [6 empty] | 0.065 |  | 12/13/22 9:45:50 AM | 60
HIL A8 9 |  |  |  |  | 0.0047 | 0.0034 | 0.0065 | 0.0033 | 0.0024 | 0.045 | 0.026 | 0.044 |  |  |  |  | 0.0023 |  | 0.0023 | 0.0027 | 0.0059 | 0.0048 | [6 empty] | 0.090 |  | 12/13/22 9:47:17 AM | 60
HIL A8 10 | [5 empty] | 0.0039 |  |  | 0.0028 | 0.054 | 0.014 | 0.050 | 0.0025 |  |  |  | 0.0016 |  | 0.0027 |  | 0.012 | 0.0041 | [6 empty] | 0.032 |  | 12/13/22 9:48:30 AM | 60
HIL B8 1 |  |  | 0.022 |  |  | 0.0057 | 0.012 |  | 0.0030 | 0.053 | 0.014 | 0.062 | 0.0030 |  | 0.0018 |  |  |  | 0.0033 |  | 0.017 | 0.0053 | [6 empty] | 0.041 |  | 12/13/22 9:55:23 AM | 60
HIL B8 2 |  |  | 0.021 |  |  | 0.0058 | 0.013 |  | 0.0039 | 0.058 | 0.014 | 0.055 | 0.0027 |  | 0.0019 |  |  |  | 0.0034 |  | 0.018 | 0.0057 | [6 empty] | 0.035 |  | 12/13/22 9:57:10 AM | 60
HIL B8 3 |  |  | 0.024 |  |  | 0.0065 | 0.013 |  | 0.0035 | 0.057 | 0.014 | 0.060 | 0.0029 |  | 0.0018 |  |  |  | 0.0036 |  | 0.021 | [7 empty] | 0.039 |  | 12/13/22 9:58:44 AM | 60
HIL B8 4 |  |  | 0.018 |  |  | 0.0044 | 0.0079 |  | 0.0031 | 0.056 | 0.015 | 0.050 | 0.0025 |  | 0.0018 |  |  |  | 0.0031 |  | 0.015 | [7 empty] | 0.10 |  | 12/13/22 10:00:00 AM | 60
HIL B8 5 |  |  | 0.021 |  |  | 0.0056 | 0.011 |  | 0.0038 | 0.060 | 0.014 | 0.055 | 0.0026 |  | 0.0020 |  |  |  | 0.0036 |  | 0.017 | [7 empty] | 0.11 |  | 12/13/22 10:01:21 AM | 60
HIL B8 6 | [5 empty] | 0.0051 | 0.0093 |  | 0.0038 | 0.053 | 0.012 | 0.058 | 0.0026 |  | 0.0016 |  |  |  | 0.0031 |  | 0.017 | 0.0049 | [6 empty] | 0.12 |  | 12/13/22 10:02:45 AM | 60
HIL B8 7 |  |  | 0.023 |  |  | 0.0056 | 0.011 |  | 0.0035 | 0.055 | 0.015 | 0.055 | 0.0027 |  | 0.0017 |  |  |  | 0.0033 |  | 0.020 | [7 empty] | 0.035 |  | 12/13/22 10:04:19 AM | 60
HIL B8 8 |  |  | 0.025 |  |  | 0.0066 | 0.015 |  |  | 0.062 | 0.0076 |  | 0.0023 | 0.0022 | 0.0017 |  |  |  | 0.0035 |  | 0.026 | [7 empty] | 0.025 |  | 12/13/22 10:05:53 AM | 60
HIL B8 9 | [5 empty] | 0.0045 |  |  | 0.0031 | 0.053 | 0.013 | 0.046 | 0.0024 | [5 empty] | 0.0028 |  | 0.018 | 0.0043 | [6 empty] | 0.094 |  | 12/13/22 10:08:57 AM | 60
HIL B8 10 |  |  | 0.020 |  |  | 0.0051 | 0.011 |  | 0.0039 | 0.058 | 0.014 | 0.051 | 0.0024 |  | 0.0018 |  |  |  | 0.0033 |  | 0.017 | 0.0056 | [6 empty] | 0.10 |  | 12/13/22 10:10:23 AM | 60
HIL B8 11 | [5 empty] | 0.0051 | 0.0093 |  | 0.0031 | 0.057 | 0.0054 | 0.035 | 0.0021 | 0.0019 | 0.0013 |  |  |  | 0.0030 |  | 0.022 | 0.0049 | [6 empty] | 0.022 |  | 12/13/22 10:11:40 AM | 60
HIL B8 12 |  |  | 0.016 |  |  | 0.0040 | 0.0061 |  | 0.0029 | 0.053 | 0.014 | 0.046 | 0.0024 |  |  |  | 0.0015 |  | 0.0028 |  | 0.015 | [7 empty] | 0.094 |  | 12/13/22 10:13:04 AM | 60
HIL B8 13 | [5 empty] | 0.0041 |  |  | 0.0034 | 0.053 | 0.014 | 0.042 | 0.0023 |  |  |  | 0.0015 |  | 0.0027 |  | 0.017 | 0.0043 | [6 empty] | 0.086 |  | 12/13/22 10:15:37 AM | 60
HIL A8 11 |  |  | 0.018 |  |  | 0.0045 | 0.013 |  | 0.0030 | 0.054 | 0.012 | 0.050 | 0.0024 |  | 0.0014 |  |  |  | 0.0028 |  | 0.013 | 0.0043 | [6 empty] | 0.032 |  | 12/13/22 10:18:09 AM | 60
HIL A8 12 |  |  | 0.022 |  |  | 0.0062 | 0.013 |  |  | 0.058 | 0.017 |  | 0.0028 |  | 0.0020 |  |  |  | 0.0037 |  | 0.018 | [7 empty] | 0.038 |  | 12/13/22 10:20:02 AM | 60
HIL A8 13 | [5 empty] | 0.0039 |  |  | 0.0029 | 0.053 | 0.011 | 0.045 | 0.0023 | [5 empty] | 0.0025 |  | 0.014 | [7 empty] | 0.092 |  | 12/13/22 10:21:19 AM | 60
HIL A8 14 | [5 empty] | 0.0038 | 0.0057 |  | 0.0028 | 0.052 | 0.014 | 0.048 | 0.0025 |  |  |  | 0.0016 |  | 0.0028 |  | 0.012 | [7 empty] | 0.031 |  | 12/13/22 10:22:42 AM | 60
HIL A8 15 |  |  | 0.023 |  |  | 0.0059 | 0.011 |  | 0.0035 | 0.063 | 0.017 |  | 0.0030 | 0.0029 | 0.0021 |  |  |  | 0.0039 |  | 0.018 | [7 empty] | 0.040 |  | 12/13/22 10:24:05 AM | 60
HIL A8 16 |  |  | 0.021 | [5 empty] | 0.0033 | 0.053 | 0.013 | 0.043 | 0.0027 | [5 empty] | 0.0028 |  | 0.021 | [7 empty] | 0.089 |  | 12/13/22 10:25:21 AM | 60
HIL A7 1 | [5 empty] | 0.0034 |  |  |  | 0.053 | 0.014 | 0.041 | 0.0023 |  |  |  | 0.0017 |  | 0.0026 |  | 0.011 | 0.0038 | [6 empty] | 0.085 |  | 12/13/22 10:28:38 AM | 60
HIL A7 2 |  |  | 0.020 |  |  | 0.0053 | 0.011 |  | 0.0033 | 0.055 | 0.014 | 0.053 | 0.0026 |  | 0.0016 |  |  |  | 0.0032 |  | 0.018 | [7 empty] | 0.11 |  | 12/13/22 10:30:09 AM | 60
HIL A7 3 |  |  | 0.022 |  |  |  | 0.0071 |  | 0.0033 | 0.055 | 0.017 | 0.053 | [6 empty] | 0.0033 |  | 0.020 | 0.0051 | [6 empty] | 0.11 |  | 12/13/22 10:31:48 AM | 60
HIL A7 4 | [8 empty] | 0.0037 | 0.063 | 0.0055 | 0.046 | 0.0025 | [5 empty] | 0.0028 |  | 0.012 | 0.0042 | [6 empty] | 0.095 |  | 12/13/22 10:33:13 AM | 60
HIL A7 5 | [5 empty] | 0.0038 |  |  | 0.0027 | 0.053 | 0.015 | 0.041 | 0.0024 |  |  |  | 0.0016 |  | 0.0025 |  | 0.015 | [7 empty] | 0.084 |  | 12/13/22 10:34:42 AM | 60
HIL A7 6 | [5 empty] | 0.0030 | 0.0073 | 0.0030 | 0.0024 | 0.047 | 0.025 | 0.025 |  |  | 0.0012 |  | 0.0022 |  | 0.0021 |  | 0.0057 | 0.0036 | [6 empty] | 0.050 |  | 12/13/22 10:36:00 AM | 60
HIL A7 7 |  |  | 0.024 | 0.023 |  | 0.0050 | 0.010 |  |  | 0.054 | 0.013 | 0.045 | 0.0024 |  | 0.0020 |  |  |  | 0.0027 |  | 0.012 | [7 empty] | 0.092 |  | 12/13/22 10:37:31 AM | 60
HIL A7 8 | [5 empty] | 0.0040 |  |  | 0.0028 | 0.052 | 0.014 | 0.047 | 0.0025 |  |  |  | 0.0015 |  | 0.0027 |  | 0.015 | [7 empty] | 0.030 |  | 12/13/22 10:38:52 AM | 60
HIL A7 9 | [5 empty] | 0.0035 |  |  | 0.0026 | 0.052 | 0.013 | 0.039 | 0.0023 |  |  |  | 0.0016 |  | 0.0026 |  | 0.011 | 0.0037 | [6 empty] | 0.080 |  | 12/13/22 10:40:16 AM | 60
HIL A7 10 |  |  | 0.017 |  |  | 0.0048 | 0.0097 |  |  | 0.057 | 0.013 | 0.050 | 0.0026 |  | 0.0018 |  |  |  | 0.0031 |  | 0.014 | [7 empty] | 0.10 |  | 12/13/22 10:41:36 AM | 60
HIL B7 1 | [5 empty] | 0.0038 |  |  | 0.0028 | 0.053 | 0.013 | 0.046 | 0.0024 | [5 empty] | 0.0027 |  | 0.015 | 0.0040 | [6 empty] | 0.094 |  | 12/13/22 10:43:13 AM | 60
HIL B7 2 |  |  | 0.023 |  |  | 0.0060 | 0.011 |  | 0.0039 | 0.059 | 0.0071 | 0.043 | 0.0023 |  | 0.0014 |  |  |  | 0.0032 |  | 0.023 | 0.0052 | [6 empty] | 0.027 |  | 12/13/22 10:45:00 AM | 60
HIL B7 3 |  |  | 0.023 |  |  | 0.0060 | 0.014 |  | 0.0036 | 0.061 | 0.011 |  | 0.0029 | 0.0026 | 0.0020 |  |  |  | 0.0039 |  | 0.018 | [7 empty] | 0.039 |  | 12/13/22 10:46:48 AM | 60
HIL B7 4 | [5 empty] | 0.0056 |  |  | 0.0043 | 0.059 | 0.015 | 0.050 | 0.0025 | [5 empty] | 0.0034 |  | 0.024 | 0.0055 | [6 empty] | 0.10 |  | 12/13/22 10:48:14 AM | 60
HIL B7 5 | [8 empty] | 0.0029 | 0.052 | 0.015 | 0.041 | 0.0024 |  |  |  | 0.0017 |  | 0.0027 |  | 0.015 | 0.0041 | [6 empty] | 0.085 |  | 12/13/22 10:49:43 AM | 60
HIL B7 6 |  |  | 0.018 |  |  | 0.0042 | 0.0065 |  | 0.0035 | 0.057 | 0.013 | 0.047 | 0.0025 | [5 empty] | 0.0031 |  | 0.015 | 0.0047 | [6 empty] | 0.097 |  | 12/13/22 10:51:40 AM | 60
HIL B7 7 | [8 empty] | 0.0034 | 0.054 | 0.013 | 0.041 | 0.0024 | [5 empty] | 0.0028 |  | 0.019 | 0.0044 | [6 empty] | 0.085 |  | 12/13/22 10:53:01 AM | 60
HIL B7 8 | [5 empty] | 0.0048 | 0.0087 |  | 0.0036 | 0.054 | 0.013 | 0.052 | 0.0025 |  | 0.0015 |  |  |  | 0.0029 |  | 0.016 | [7 empty] | 0.11 |  | 12/13/22 10:54:22 AM | 60
HIL B7 9 | [5 empty] | 0.0050 |  |  | 0.0034 | 0.056 | 0.0058 | 0.035 | 0.0023 | [5 empty] | 0.0028 |  | 0.023 | 0.0046 | [6 empty] | 0.072 |  | 12/13/22 10:55:47 AM | 60
HIL B Leo | [8 empty] | 0.0032 | 0.051 | 0.013 | 0.047 | 0.0024 |  |  |  | 0.0015 |  | 0.0025 |  | 0.014 | [7 empty] | 0.096 |  | 12/13/22 10:57:55 AM | 60
HIL B Leo 1 | [5 empty] | 0.0038 |  |  | 0.0034 | 0.053 | 0.012 | 0.047 | 0.0025 | [5 empty] | 0.0027 |  | 0.014 | 0.0041 | [6 empty] | 0.096 |  | 12/13/22 10:59:32 AM | 60
HIL B Leo 2 | [5 empty] | 0.0033 |  |  | 0.0027 | 0.052 | 0.012 | 0.036 | 0.0021 |  |  |  | 0.0015 |  | 0.0024 |  | 0.012 | [7 empty] | 0.074 |  | 12/13/22 11:00:54 AM | 60
HIL B Leo 3 |  |  | 0.021 |  |  | 0.0050 | 0.0095 |  | 0.0039 | 0.058 | 0.013 | 0.056 | 0.0026 |  | 0.0018 | 0.0020 |  |  | 0.0036 |  | 0.017 | [7 empty] | 0.035 |  | 12/13/22 11:02:14 AM | 60
HIL B Leo 4 | [8 empty] | 0.0041 | 0.063 | 0.015 | 0.045 | 0.0025 | [5 empty] | 0.0031 |  | 0.021 | [7 empty] | 0.091 |  | 12/13/22 11:03:41 AM | 60
HIL A Leo 1 | [5 empty] | 0.0033 |  |  | 0.0027 | 0.052 | 0.011 | 0.043 | 0.0023 |  |  |  | 0.0015 |  | 0.0025 |  | 0.011 | 0.0039 | [6 empty] | 0.089 |  | 12/13/22 11:07:48 AM | 60
HIL A Leo 2 |  |  | 0.024 |  |  | 0.0052 |  |  | 0.0033 | 0.055 | 0.017 | 0.049 | 0.0027 | [5 empty] | 0.0031 |  | 0.023 | [7 empty] | 0.10 |  | 12/13/22 11:09:08 AM | 60
HIL A Leo 3 |  |  | 0.014 |  |  | 0.0037 |  |  | 0.0030 | 0.054 | 0.013 | 0.047 | 0.0025 |  |  |  | 0.0015 |  | 0.0028 |  | 0.012 | 0.0043 | [6 empty] | 0.096 |  | 12/13/22 11:10:30 AM | 60
HIL A Leo 4 |  |  | 0.019 |  |  | 0.0049 | 0.0097 |  |  | 0.065 | 0.014 |  | 0.0028 |  | 0.0019 |  |  |  | 0.0037 |  | 0.012 | 0.0061 | [6 empty] | 0.038 |  | 12/13/22 11:11:48 AM | 60
HIL A Leo 5 | [5 empty] | 0.0056 |  |  | 0.0035 | 0.063 | 0.020 | 0.052 | [6 empty] | 0.0033 |  | 0.024 | [7 empty] | 0.11 |  | 12/13/22 11:13:09 AM | 60
HIL A6 1 | [5 empty] | 0.0045 | 0.0086 |  |  | 0.055 | 0.014 | 0.055 | 0.0027 |  | 0.0016 |  |  |  | 0.0031 |  | 0.013 | [7 empty] | 0.035 |  | 12/13/22 11:15:39 AM | 60
HIL A6 2 | [5 empty] | 0.0042 | 0.0074 |  | 0.0029 | 0.054 | 0.011 | 0.051 | 0.0026 |  | 0.0015 |  |  |  | 0.0029 |  | 0.014 | 0.0045 | [6 empty] | 0.11 |  | 12/13/22 11:17:46 AM | 60
HIL A6 3 | [5 empty] | 0.0039 |  |  | 0.0029 | 0.053 | 0.015 | 0.048 | 0.0026 |  |  |  | 0.0017 |  | 0.0029 |  | 0.013 | 0.0042 | [6 empty] | 0.099 |  | 12/13/22 11:19:02 AM | 60
HIL A6 4 |  |  | 0.022 |  |  | 0.0050 | 0.0083 |  | 0.0032 | 0.059 | 0.018 | 0.064 |  |  | 0.0017 |  |  |  | 0.0036 |  | 0.014 | 0.0054 | [6 empty] | 0.042 |  | 12/13/22 11:20:43 AM | 60
HIL A6 5 | [5 empty] | 0.0045 | 0.0064 |  | 0.0028 | 0.055 | 0.015 | 0.039 | [6 empty] | 0.0028 |  | 0.021 | [7 empty] | 0.025 |  | 12/13/22 11:22:24 AM | 60
HIL A6 6 |  |  | 0.022 |  |  | 0.0052 | 0.0093 |  |  | 0.055 | 0.016 |  | 0.0028 | 0.0026 | 0.0017 |  |  |  | 0.0034 |  | 0.015 | 0.0051 | [6 empty] | 0.038 |  | 12/13/22 11:24:13 AM | 60
HIL A6 7 |  |  | 0.016 |  |  | 0.0041 | 0.0078 |  | 0.0029 | 0.055 | 0.015 | 0.057 | 0.0029 |  |  |  | 0.0018 |  | 0.0033 |  | 0.0084 | 0.0047 | [6 empty] | 0.12 |  | 12/13/22 11:26:39 AM | 60
HIL A6 8 |  |  | 0.016 |  |  | 0.0039 |  |  | 0.0028 | 0.051 | 0.013 | 0.049 | 0.0025 |  |  |  | 0.0015 |  | 0.0027 |  | 0.014 | 0.0042 | [6 empty] | 0.10 |  | 12/13/22 11:28:20 AM | 60
HIL A6 9 |  |  | 0.028 |  |  | 0.0070 | 0.019 |  |  | 0.056 | 0.016 |  | 0.0032 |  | 0.0022 |  |  |  | 0.0042 |  | 0.019 | 0.0064 | [6 empty] | 0.045 |  | 12/13/22 11:29:55 AM | 60
HIL A6 10 | [5 empty] | 0.0039 |  |  | 0.0028 | 0.051 | 0.014 | 0.050 | 0.0025 |  |  |  | 0.0016 |  | 0.0027 |  | 0.012 | 0.0040 | [6 empty] | 0.10 |  | 12/13/22 11:31:22 AM | 60
HIL A6 11 | [5 empty] | 0.0034 |  |  | 0.0029 | 0.053 | 0.013 | 0.042 | 0.0024 |  |  |  | 0.0016 |  | 0.0026 |  | 0.0098 | 0.0040 | [6 empty] | 0.085 |  | 12/13/22 11:32:48 AM | 60
HIL B6 1 | [5 empty] | 0.0034 |  |  | 0.0034 | 0.053 | 0.011 | 0.036 | 0.0022 |  |  |  | 0.0013 |  | 0.0025 |  | 0.013 | 0.0038 | [6 empty] | 0.072 |  | 12/13/22 11:34:16 AM | 60
HIL B6 2 | [5 empty] | 0.0036 |  |  | 0.0030 | 0.054 | 0.012 | 0.039 | 0.0022 |  |  |  | 0.0015 |  | 0.0025 |  | 0.013 | 0.0040 | [6 empty] | 0.080 |  | 12/13/22 11:36:19 AM | 60
HIL B6 3 |  |  | 0.020 |  |  | 0.0048 | 0.0095 |  | 0.0032 | 0.059 | 0.014 | 0.054 | 0.0029 |  | 0.0017 |  |  |  | 0.0033 |  | 0.017 | [7 empty] | 0.11 |  | 12/13/22 11:37:50 AM | 60
HIL B6 4 |  |  | 0.017 |  |  | 0.0041 | 0.0065 |  | 0.0030 | 0.053 | 0.014 | 0.046 | 0.0024 | [5 empty] | 0.0028 |  | 0.015 | [7 empty] | 0.096 |  | 12/13/22 11:39:11 AM | 60
HIL B6 5 |  |  | 0.020 |  |  | 0.0050 | 0.0098 |  | 0.0042 | 0.061 | 0.013 | 0.052 | 0.0027 |  | 0.0020 |  |  |  | 0.0037 |  | 0.017 | [7 empty] | 0.11 |  | 12/13/22 11:41:03 AM | 60
HIL B6 6 |  |  | 0.027 |  |  | 0.0062 | 0.013 |  | 0.0043 | 0.064 | 0.015 |  | 0.0028 | 0.0028 | 0.0023 |  |  |  | 0.0043 |  | 0.022 | [7 empty] | 0.039 |  | 12/13/22 11:42:57 AM | 60
HIL B6 7 |  |  | 0.039 |  |  | 0.0083 | 0.018 |  | 0.0056 | 0.070 | 0.0096 |  | 0.0028 |  | 0.0023 |  |  |  | 0.0049 |  | 0.032 | 0.0088 | [6 empty] | 0.034 |  | 12/13/22 11:44:23 AM | 60
HIL B6 8 | [5 empty] | 0.0042 |  |  | 0.0029 | 0.053 | 0.012 | 0.043 | 0.0025 | [5 empty] | 0.0027 |  | 0.017 | 0.0042 | [6 empty] | 0.088 |  | 12/13/22 11:45:58 AM | 60
HIL B6 9 | [5 empty] | 0.0039 |  |  | 0.0029 | 0.053 | 0.012 | 0.044 | 0.0026 | [5 empty] | 0.0027 |  | 0.015 | [7 empty] | 0.091 |  | 12/13/22 11:47:10 AM | 60
HIL B6 10 |  |  | 0.028 |  |  | 0.0064 | 0.0099 |  |  | 0.059 | 0.0059 | 0.036 | 0.0022 |  | 0.0014 |  |  |  | 0.0034 |  | 0.028 | 0.0055 | [6 empty] | 0.074 |  | 12/13/22 11:48:24 AM | 60
HIL A5 1 |  |  | 0.025 |  |  | 0.0058 | 0.012 |  | 0.0032 | 0.052 | 0.014 |  | 0.0033 |  | 0.0019 |  |  |  | 0.0037 |  | 0.016 | 0.0056 | [6 empty] | 0.046 |  | 12/13/22 12:08:02 PM | 60
HIL A5 2 |  |  | 0.018 |  |  | 0.0045 | 0.0095 |  | 0.0030 | 0.055 | 0.010 | 0.057 | 0.0029 |  | 0.0017 |  |  |  | 0.0032 |  | 0.015 | 0.0051 | [6 empty] | 0.037 |  | 12/13/22 12:09:56 PM | 60
HIL A5 3 |  |  | 0.019 |  |  | 0.0046 | 0.011 |  |  | 0.060 | 0.013 | 0.055 | 0.0027 |  | 0.0019 |  |  |  | 0.0035 |  | 0.014 | [7 empty] | 0.11 |  | 12/13/22 12:11:56 PM | 60
HIL A5 4 |  |  | 0.026 |  |  | 0.0057 | 0.014 |  | 0.0036 | 0.064 | 0.014 |  | 0.0030 |  | 0.0025 |  |  |  | 0.0043 |  | 0.018 | 0.0070 | [6 empty] | 0.039 |  | 12/13/22 12:13:32 PM | 60
HIL A5 5 |  |  | 0.027 |  |  | 0.0065 | 0.015 |  |  | 0.064 | 0.013 |  | 0.0030 | 0.0030 | 0.0026 | 0.0025 |  |  | 0.0043 |  | 0.018 | 0.0074 | [6 empty] | 0.044 |  | 12/13/22 12:15:17 PM | 60
HIL A5 6 |  |  | 0.026 |  |  | 0.0062 | 0.031 |  |  | 0.059 | 0.0091 | 0.053 | 0.0026 |  | 0.0019 |  |  |  | 0.0034 |  | 0.017 | 0.0055 | [6 empty] | 0.11 |  | 12/13/22 12:16:46 PM | 60
HIL A5 7 | [5 empty] | 0.0041 | 0.0079 |  |  | 0.056 | 0.011 | 0.053 | 0.0025 |  | 0.0017 |  |  |  | 0.0030 |  | 0.010 | 0.0049 | [6 empty] | 0.11 |  | 12/13/22 12:18:09 PM | 60
HIL A5 8 |  |  | 0.016 |  |  | 0.0042 | 0.0085 |  | 0.0029 | 0.055 | 0.014 | 0.060 | 0.0027 |  | 0.0018 |  |  |  | 0.0033 |  | 0.0078 | 0.0049 | [6 empty] | 0.13 |  | 12/13/22 12:19:26 PM | 60
HIL B5 1 |  |  | 0.016 |  |  | 0.0040 | 0.0079 |  | 0.0028 | 0.055 | 0.012 | 0.047 | 0.0024 |  | 0.0015 |  |  |  | 0.0029 |  | 0.015 | 0.0046 | [6 empty] | 0.098 |  | 12/13/22 12:21:59 PM | 60
HIL B5 2 | [5 empty] | 0.0053 | 0.011 |  | 0.0036 | 0.058 | 0.0055 | 0.040 | 0.0022 | 0.0021 | 0.0015 |  |  |  | 0.0031 |  | 0.023 | 0.0053 | [6 empty] | 0.025 |  | 12/13/22 12:24:15 PM | 60
HIL B5 3 |  |  | 0.025 |  |  | 0.0060 | 0.015 |  |  | 0.061 | 0.011 |  | 0.0029 | 0.0029 | 0.0022 | 0.0022 |  |  | 0.0042 |  | 0.018 | [7 empty] | 0.041 |  | 12/13/22 12:26:21 PM | 60
HIL B5 4 |  |  | 0.030 |  |  | 0.0071 | 0.019 |  | 0.0044 | 0.069 | 0.013 |  | 0.0033 | 0.0035 | 0.0030 | 0.0028 |  |  | 0.0053 |  | 0.020 | 0.0088 | [6 empty] | 0.049 |  | 12/13/22 12:27:46 PM | 60
HIL B5 5 |  |  | 0.029 |  |  | 0.0067 | 0.014 |  | 0.0047 | 0.066 | 0.014 |  | 0.0030 | 0.0031 | 0.0023 |  |  |  | 0.0043 |  | 0.019 | [7 empty] | 0.043 |  | 12/13/22 12:29:10 PM | 60
HIL B5 6 |  |  | 0.026 |  |  | 0.0064 | 0.012 |  |  | 0.061 | 0.0070 | 0.046 | 0.0024 | 0.0023 | 0.0015 |  |  |  | 0.0035 |  | 0.025 | [7 empty] | 0.029 |  | 12/13/22 12:30:40 PM | 60
HIL B5 7 |  |  | 0.021 |  |  | 0.0052 | 0.010 |  | 0.0031 | 0.053 | 0.011 | 0.055 | 0.0028 |  | 0.0016 |  |  |  | 0.0032 |  | 0.020 | 0.0049 | [6 empty] | 0.035 |  | 12/13/22 12:32:08 PM | 60
HIL B5 8 |  |  | 0.020 |  |  | 0.0052 | 0.010 |  | 0.0036 | 0.055 | 0.011 | 0.059 | 0.0029 |  | 0.0017 |  |  |  | 0.0032 |  | 0.016 | [7 empty] | 0.12 |  | 12/13/22 12:33:25 PM | 60
HIL B5 9 |  |  | 0.023 |  |  | 0.0056 | 0.012 |  |  | 0.060 | 0.0067 | 0.046 | 0.0024 |  | 0.0017 |  |  |  | 0.0035 |  | 0.023 | [7 empty] | 0.029 |  | 12/13/22 12:34:47 PM | 60
HIL A4 1 | [5 empty] | 0.0038 | 0.0074 |  |  | 0.056 | 0.011 | 0.043 | 0.0023 |  | 0.0014 |  |  |  | 0.0028 |  | 0.014 | 0.0045 | [6 empty] | 0.089 |  | 12/13/22 2:33:56 PM | 60
HIL A4 2 |  |  | 0.015 |  |  | 0.0036 | 0.0070 |  | 0.0028 | 0.055 | 0.011 | 0.039 | 0.0022 |  | 0.0013 |  |  |  | 0.0027 |  | 0.014 | 0.0042 | [6 empty] | 0.079 |  | 12/13/22 2:37:18 PM | 60
HIL A4 3 | [5 empty] | 0.0040 | 0.0078 |  | 0.0029 | 0.056 | 0.011 | 0.044 | 0.0023 |  | 0.0015 |  |  |  | 0.0029 |  | 0.016 | 0.0046 | [6 empty] | 0.091 |  | 12/13/22 2:39:11 PM | 60
HIL A4 4 |  |  | 0.028 |  |  | 0.0068 | 0.016 |  |  | 0.063 | 0.013 |  | 0.0030 | 0.0029 | 0.0026 | 0.0022 |  |  | 0.0045 |  | 0.021 | [7 empty] | 0.043 |  | 12/13/22 2:40:46 PM | 60
HIL A4 5 |  |  | 0.015 |  |  | 0.0037 | 0.0077 |  | 0.0029 | 0.056 | 0.012 | 0.049 | 0.0025 |  | 0.0015 |  |  |  | 0.0029 |  | 0.0099 | 0.0047 | [6 empty] | 0.10 |  | 12/13/22 2:42:08 PM | 60
HIL A4 6 |  |  | 0.030 |  |  | 0.0070 | 0.017 |  |  | 0.068 | 0.014 |  | 0.0034 | 0.0035 | 0.0036 | 0.0030 |  |  | 0.0054 |  | 0.017 | 0.0090 | [6 empty] | 0.047 |  | 12/13/22 2:43:34 PM | 60
HIL A4 7 |  |  | 0.022 |  |  | 0.0055 | 0.011 |  | 0.0031 | 0.057 | 0.012 |  | 0.0026 | 0.0026 | 0.0018 |  |  |  | 0.0035 |  | 0.015 | 0.0057 | [6 empty] | 0.039 |  | 12/13/22 2:44:46 PM | 60
HIL A4 8 |  |  | 0.025 |  |  | 0.0062 | 0.013 |  |  | 0.066 | 0.014 |  | 0.0030 | 0.0031 | 0.0026 |  |  |  | 0.0043 |  | 0.017 | 0.0073 | [6 empty] | 0.043 |  | 12/13/22 2:46:01 PM | 60
HIL A4 9 |  |  | 0.019 |  |  | 0.0046 | 0.0089 |  |  | 0.058 | 0.011 | 0.052 | 0.0025 |  | 0.0017 |  |  |  | 0.0032 |  | 0.016 | [7 empty] | 0.11 |  | 12/13/22 2:47:21 PM | 60
HIL A4 10 | [5 empty] | 0.0044 | 0.0088 |  | 0.0031 | 0.057 | 0.012 | 0.057 | 0.0027 |  | 0.0018 | 0.0019 |  |  | 0.0034 |  | 0.013 | 0.0057 | [6 empty] | 0.12 |  | 12/13/22 2:48:39 PM | 60
HIL A4 11 | [5 empty] | 0.0040 | 0.0074 |  | 0.0029 | 0.055 | 0.013 | 0.042 | 0.0023 |  | 0.0014 |  |  |  | 0.0028 |  | 0.016 | 0.0046 | [6 empty] | 0.086 |  | 12/13/22 2:49:51 PM | 60
HIL B4 1 |  |  | 0.018 |  |  | 0.0044 | 0.0082 |  | 0.0032 | 0.055 | 0.011 | 0.049 | 0.0024 |  | 0.0015 |  |  |  | 0.0030 |  | 0.017 | 0.0047 | [6 empty] | 0.10 |  | 12/13/22 2:51:34 PM | 60
HIL B4 2 |  |  | 0.021 |  |  | 0.0051 | 0.010 |  | 0.0036 | 0.056 | 0.011 | 0.061 | 0.0027 |  | 0.0018 |  |  |  | 0.0032 |  | 0.017 | [7 empty] | 0.039 |  | 12/13/22 2:54:05 PM | 60
HIL B4 3 |  |  | 0.022 |  |  | 0.0052 | 0.011 |  | 0.0035 | 0.059 | 0.013 | 0.055 | 0.0027 |  | 0.0017 |  |  |  | 0.0035 |  | 0.020 | [7 empty] | 0.11 |  | 12/13/22 2:55:23 PM | 60
HIL B4 4 |  |  | 0.038 |  |  | 0.0086 | 0.022 |  |  | 0.067 | 0.016 |  | 0.0036 | 0.0037 | 0.0034 | 0.0031 |  |  | 0.0058 |  | 0.023 | [7 empty] | 0.052 |  | 12/13/22 2:56:46 PM | 60
HIL B4 5 |  |  | 0.020 |  |  | 0.0048 | 0.0088 |  | 0.0034 | 0.058 | 0.012 | 0.053 | 0.0026 |  | 0.0017 |  |  |  | 0.0032 |  | 0.018 | [7 empty] | 0.11 |  | 12/13/22 2:58:00 PM | 60
HIL B4 6 |  |  | 0.031 |  |  | 0.0076 | 0.019 |  |  | 0.066 | 0.013 |  | 0.0030 | 0.0028 | 0.0025 |  |  |  | 0.0047 |  | 0.023 | [7 empty] | 0.045 |  | 12/13/22 2:59:20 PM | 60
HIL B4 7 | [5 empty] | 0.0046 | 0.0085 |  | 0.0036 | 0.054 | 0.010 | 0.049 | 0.0025 |  | 0.0014 |  |  |  | 0.0029 |  | 0.018 | 0.0045 | [6 empty] | 0.10 |  | 12/13/22 3:00:37 PM | 60
HIL B4 8 |  |  | 0.024 |  |  | 0.0059 | 0.014 |  | 0.0042 | 0.059 | 0.012 | 0.060 | 0.0027 |  | 0.0020 |  |  |  | 0.0038 |  | 0.021 | 0.0061 | [6 empty] | 0.13 |  | 12/13/22 3:02:17 PM | 60
HIL B4 9 |  |  | 0.025 |  |  | 0.0061 | 0.013 |  | 0.0038 | 0.056 | 0.012 | 0.065 | 0.0030 |  | 0.0021 |  |  |  | 0.0036 |  | 0.018 | [7 empty] | 0.042 |  | 12/13/22 3:03:37 PM | 60
HIL B4 10 |  |  | 0.033 |  |  | 0.0080 | 0.019 |  | 0.0050 | 0.066 | 0.014 | 0.077 | 0.0034 |  | 0.0032 | 0.0027 |  |  | 0.0053 |  | 0.024 | [7 empty] | 0.050 |  | 12/13/22 3:04:58 PM | 60
HIL B4 11 |  |  | 0.030 |  |  | 0.0074 | 0.017 |  | 0.0049 | 0.069 | 0.013 | 0.077 | 0.0034 | 0.0032 | 0.0027 |  |  |  | 0.0048 |  | 0.022 | [7 empty] | 0.050 |  | 12/13/22 3:06:14 PM | 60
HIL B4 12 |  |  | 0.032 |  |  | 0.0071 | 0.018 |  | 0.0046 | 0.063 | 0.013 |  | 0.0030 | 0.0027 | 0.0026 | 0.0022 |  |  | 0.0046 |  | 0.024 | [7 empty] | 0.042 |  | 12/13/22 3:07:31 PM | 60
HIL B4 13 |  |  | 0.024 |  |  | 0.0057 | 0.011 |  | 0.0033 | 0.059 | 0.0059 |  |  |  | 0.0015 |  |  |  | 0.0033 |  | 0.024 | [7 empty] | 0.029 |  | 12/13/22 3:08:44 PM | 60
HIL B4 14 |  |  | 0.029 |  |  | 0.0066 | 0.015 |  | 0.0040 | 0.064 | 0.0071 |  | 0.0027 | 0.0026 | 0.0020 |  |  |  | 0.0041 |  | 0.026 | [7 empty] | 0.035 |  | 12/13/22 3:10:30 PM | 60
HIL B4 15 |  |  | 0.018 |  |  | 0.0044 | 0.0095 |  | 0.0031 | 0.056 | 0.014 | 0.048 | 0.0024 |  | 0.0016 |  |  |  | 0.0031 |  | 0.017 | [7 empty] | 0.098 |  | 12/13/22 3:11:43 PM | 60
HIL B4 16 | [5 empty] | 0.0049 | 0.0088 |  | 0.0036 | 0.054 | 0.011 | 0.057 | 0.0027 |  | 0.0016 |  |  |  | 0.0031 |  | 0.017 | 0.0049 | [6 empty] | 0.12 |  | 12/13/22 3:12:55 PM | 60
HIL B4 17 |  |  | 0.020 |  |  | 0.0047 | 0.0091 |  | 0.0033 | 0.058 | 0.0061 | 0.038 | 0.0022 |  | 0.0014 |  |  |  | 0.0030 |  | 0.021 | 0.0050 | [6 empty] | 0.077 |  | 12/13/22 3:14:58 PM | 60
HIL B4 18 |  |  | 0.027 |  |  | 0.0065 | 0.012 |  | 0.0042 | 0.065 | 0.014 |  | 0.0029 |  | 0.0031 |  |  |  | 0.0049 |  | 0.022 | 0.0082 | [6 empty] | 0.040 |  | 12/13/22 3:16:20 PM | 60
HIL B4 19 |  |  | 0.020 |  |  | 0.0047 | 0.0090 |  | 0.0036 | 0.060 | 0.013 | 0.047 | 0.0025 |  | 0.0021 |  |  |  | 0.0034 |  | 0.018 | [7 empty] | 0.097 |  | 12/13/22 3:18:03 PM | 60
HIL A4 12 |  |  | 0.027 |  |  | 0.0066 | 0.012 |  |  | 0.071 | 0.015 |  | 0.0031 | 0.0033 | 0.0043 |  |  |  | 0.0062 |  | 0.020 | 0.011 | [6 empty] | 0.040 |  | 12/13/22 3:20:27 PM | 60
HIL A3 1 |  |  | 0.027 |  |  | 0.0065 | 0.013 |  |  | 0.055 | 0.011 |  | 0.0036 |  | 0.0019 |  |  |  | 0.0037 |  | 0.019 | 0.0060 | [6 empty] | 0.047 |  | 12/13/22 3:27:47 PM | 60
HIL A3 2 |  |  | 0.025 |  |  | 0.0058 | 0.013 |  |  | 0.059 | 0.013 |  | 0.0028 |  | 0.0021 | 0.0025 |  |  | 0.0041 |  | 0.018 | 0.0069 | [6 empty] | 0.040 |  | 12/13/22 3:29:27 PM | 60
HIL A3 3 |  |  | 0.020 |  |  | 0.0048 | 0.0099 |  | 0.0032 | 0.058 | 0.011 | 0.054 | 0.0026 | 0.0024 | 0.0017 |  |  |  | 0.0033 |  | 0.018 | 0.0054 | [6 empty] | 0.034 |  | 12/13/22 3:33:35 PM | 60
HIL A3 4 |  |  | 0.020 |  |  | 0.0049 | 0.011 |  | 0.0031 | 0.056 | 0.011 |  | 0.0027 |  | 0.0016 |  |  |  | 0.0031 |  | 0.016 | 0.0050 | [6 empty] | 0.034 |  | 12/13/22 3:34:53 PM | 60
HIL A3 5 |  |  | 0.018 |  |  | 0.0044 | 0.0098 |  | 0.0032 | 0.056 | 0.011 | 0.048 | 0.0024 |  | 0.0016 |  |  |  | 0.0031 |  | 0.016 | 0.0048 | [6 empty] | 0.098 |  | 12/13/22 3:36:10 PM | 60
HIL A3 6 |  |  | 0.017 |  |  | 0.0045 | 0.0076 |  |  | 0.056 | 0.0040 | 0.057 | 0.0026 | 0.0023 | 0.0016 |  |  |  | 0.0032 |  | 0.012 | 0.0048 | [6 empty] | 0.12 |  | 12/13/22 3:37:41 PM | 60
HIL A3 7 |  |  | 0.020 |  |  | 0.0048 | 0.010 |  | 0.0030 | 0.055 | 0.011 | 0.059 | 0.0029 |  | 0.0017 |  |  |  | 0.0033 |  | 0.015 | 0.0052 | [6 empty] | 0.038 |  | 12/13/22 3:39:07 PM | 60
HIL A3 8 |  |  | 0.016 |  |  | 0.0037 | 0.0069 |  | 0.0028 | 0.055 | 0.011 | 0.040 | 0.0022 |  | 0.0014 |  |  |  | 0.0027 |  | 0.015 | 0.0044 | [6 empty] | 0.083 |  | 12/13/22 3:40:23 PM | 60
HIL A3 9 |  |  | 0.019 |  |  | 0.0048 | 0.0096 |  | 0.0032 | 0.055 | 0.013 | 0.057 | 0.0026 | 0.0025 | 0.0017 |  |  |  | 0.0031 |  | 0.015 | 0.0050 | [6 empty] | 0.037 |  | 12/13/22 3:41:39 PM | 60
HIL B3 1 |  |  | 0.024 |  |  | 0.0060 | 0.012 |  |  | 0.055 | 0.012 | 0.063 | 0.0029 |  | 0.0017 |  |  |  | 0.0035 |  | 0.019 | [7 empty] | 0.041 |  | 12/13/22 3:43:26 PM | 60
HIL B3 2 | [5 empty] | 0.0050 | 0.0097 |  | 0.0030 | 0.057 | 0.0059 | 0.043 |  |  | 0.0014 |  |  |  | 0.0032 |  | 0.022 | 0.0051 | [6 empty] | 0.089 |  | 12/13/22 3:45:21 PM | 60
HIL B3 3 |  |  | 0.022 |  |  | 0.0054 | 0.010 |  | 0.0035 | 0.056 | 0.0063 | 0.047 | 0.0023 |  | 0.0015 |  |  |  | 0.0032 |  | 0.022 | 0.0051 | [6 empty] | 0.096 |  | 12/13/22 3:47:45 PM | 60
HIL B3 4 |  |  | 0.021 |  |  | 0.0049 | 0.0099 |  | 0.0036 | 0.056 | 0.012 | 0.052 | 0.0025 |  | 0.0017 |  |  |  | 0.0032 |  | 0.018 | [7 empty] | 0.11 |  | 12/13/22 3:48:59 PM | 60
HIL B3 5 |  |  | 0.027 |  |  | 0.0057 | 0.014 |  | 0.0037 | 0.064 | 0.013 |  | 0.0030 | 0.0029 | 0.0024 | 0.0022 |  |  | 0.0045 |  | 0.020 | [7 empty] | 0.041 |  | 12/13/22 3:50:30 PM | 60
HIL B3 6 |  |  | 0.037 |  |  | 0.010 | 0.020 |  |  | 0.060 | 0.018 |  |  |  | 0.0033 | 0.0034 |  |  | 0.0058 |  | 0.024 |  | 0.0099 | [5 empty] | 0.059 |  | 12/13/22 3:51:56 PM | 60
HIL B3 7 |  |  | 0.023 |  |  | 0.0052 | 0.012 |  | 0.0032 | 0.054 | 0.013 | 0.061 | 0.0030 |  | 0.0017 |  |  |  | 0.0034 |  | 0.018 | [7 empty] | 0.039 |  | 12/13/22 3:53:36 PM | 60
HIL B3 8 | [5 empty] | 0.0045 | 0.0088 |  | 0.0035 | 0.056 | 0.010 | 0.054 | 0.0024 | 0.0023 | 0.0016 |  |  |  | 0.0031 |  | 0.015 | 0.0048 | [6 empty] | 0.11 |  | 12/13/22 3:55:05 PM | 60
HIL B3 9 |  |  | 0.017 |  |  | 0.0039 | 0.0082 |  | 0.0033 | 0.055 | 0.010 | 0.049 | 0.0025 |  | 0.0014 |  |  |  | 0.0030 |  | 0.015 | 0.0046 | [6 empty] | 0.10 |  | 12/13/22 3:56:29 PM | 60
HIL B3 10 |  |  | 0.018 |  |  | 0.0044 | 0.0090 |  | 0.0031 | 0.055 | 0.013 | 0.051 | 0.0025 |  | 0.0016 |  |  |  | 0.0031 |  | 0.016 | [7 empty] | 0.11 |  | 12/13/22 3:57:50 PM | 60
HIL B3 11 |  |  | 0.018 |  |  | 0.0044 | 0.0083 |  | 0.0036 | 0.056 | 0.012 | 0.053 | 0.0027 |  | 0.0017 |  |  |  | 0.0031 |  | 0.015 | 0.0050 | [6 empty] | 0.11 |  | 12/13/22 3:59:13 PM | 60
HIL B3 12 |  |  | 0.020 |  |  | 0.0048 | 0.0090 |  | 0.0034 | 0.059 | 0.0066 | 0.039 | 0.0023 |  | 0.0014 |  |  |  | 0.0031 |  | 0.021 | 0.0051 | [6 empty] | 0.080 |  | 12/13/22 4:00:29 PM | 60
HIL B2 1 | [5 empty] | 0.0041 | 0.0072 |  | 0.0030 | 0.055 | 0.012 | 0.044 | 0.0024 |  | 0.0014 |  |  |  | 0.0028 |  | 0.017 | [7 empty] | 0.090 |  | 12/13/22 4:03:05 PM | 60
HIL B2 2 |  |  | 0.019 |  |  | 0.0047 | 0.0079 |  | 0.0033 | 0.058 | 0.0064 | 0.040 | 0.0023 |  | 0.0013 |  |  |  | 0.0030 |  | 0.020 | 0.0050 | [6 empty] | 0.083 |  | 12/13/22 4:04:27 PM | 60
HIL B2 3 |  |  | 0.026 |  |  | 0.0061 | 0.012 |  | 0.0039 | 0.062 | 0.0067 |  | 0.0027 | 0.0024 | 0.0019 |  |  |  | 0.0038 |  | 0.023 | 0.0064 | [6 empty] | 0.035 |  | 12/13/22 4:06:31 PM | 60
HIL B2 4 |  |  | 0.038 |  |  | 0.0091 | 0.023 |  |  | 0.059 | 0.0095 |  |  | 0.0030 | 0.0024 | 0.0026 |  |  | 0.0048 |  | 0.025 | 0.0077 | [6 empty] | 0.052 |  | 12/13/22 4:07:55 PM | 60
HIL B2 5 |  |  | 0.031 |  |  | 0.0077 | 0.017 |  |  | 0.068 | 0.0095 |  | 0.0032 |  | 0.0024 |  |  |  | 0.0048 |  | 0.027 | [7 empty] | 0.045 |  | 12/13/22 4:09:56 PM | 60
HIL B2 6 |  |  | 0.028 |  |  | 0.0066 | 0.016 |  | 0.0039 | 0.056 | 0.010 |  | 0.0031 | 0.0029 | 0.0020 | 0.0020 |  |  | 0.0038 |  | 0.019 | 0.0063 | [6 empty] | 0.046 |  | 12/13/22 4:11:18 PM | 60
HIL B2 7 |  |  | 0.022 |  |  | 0.0057 | 0.011 |  | 0.0042 | 0.057 | 0.011 | 0.063 | 0.0028 |  | 0.0018 |  |  |  | 0.0035 |  | 0.019 | 0.0057 | [6 empty] | 0.13 |  | 12/13/22 4:12:43 PM | 60
HIL B2 8 |  |  | 0.024 |  |  | 0.0057 | 0.014 |  | 0.0036 | 0.056 | 0.0088 |  | 0.0028 | 0.0025 | 0.0017 | 0.0018 |  |  | 0.0033 |  | 0.017 | 0.0053 | [6 empty] | 0.040 |  | 12/13/22 4:14:20 PM | 60
HIL B2 9 |  |  | 0.024 |  |  | 0.0061 | 0.011 |  | 0.0043 | 0.057 | 0.010 | 0.065 | 0.0030 |  | 0.0025 |  |  |  | 0.0036 |  | 0.020 | [7 empty] | 0.14 |  | 12/13/22 4:15:48 PM | 60
HIL B2 10 |  |  | 0.022 |  |  | 0.0055 | 0.010 |  | 0.0040 | 0.056 | 0.011 | 0.063 | 0.0029 |  | 0.0019 |  |  |  | 0.0034 |  | 0.017 | 0.0055 | [6 empty] | 0.13 |  | 12/13/22 4:17:13 PM | 60
HIL B2 11 |  |  | 0.019 |  |  | 0.0045 | 0.0088 |  | 0.0029 | 0.054 | 0.013 | 0.052 | 0.0025 |  | 0.0016 |  |  |  | 0.0031 |  | 0.017 | 0.0048 | [6 empty] | 0.11 |  | 12/13/22 4:18:29 PM | 60
HIL B2 12 |  |  | 0.023 |  |  | 0.0054 | 0.010 |  | 0.0035 | 0.053 | 0.011 | 0.063 | 0.0031 |  | 0.0017 |  |  |  | 0.0032 |  | 0.018 | [7 empty] | 0.041 |  | 12/13/22 4:19:51 PM | 60
HIL B2 13 |  |  | 0.024 |  |  | 0.0058 | 0.011 |  | 0.0037 | 0.059 | 0.0069 | 0.050 | 0.0024 | 0.0022 | 0.0016 |  |  |  | 0.0035 |  | 0.023 | 0.0058 | [6 empty] | 0.10 |  | 12/13/22 4:21:10 PM | 60
HIL A2 1 |  |  | 0.024 |  |  | 0.0054 | 0.010 |  | 0.0032 | 0.055 | 0.014 | 0.059 | 0.0029 |  | 0.0020 |  |  |  | 0.0036 |  | 0.019 | 0.0055 | [6 empty] | 0.038 |  | 12/13/22 4:23:02 PM | 60
HIL A2 2 |  |  | 0.019 |  |  | 0.0047 | 0.0084 |  | 0.0030 | 0.054 | 0.011 | 0.064 | 0.0028 | 0.0025 | 0.0017 |  |  |  | 0.0032 |  | 0.011 | 0.0051 | [6 empty] | 0.041 |  | 12/13/22 4:24:50 PM | 60
HIL A2 3 | [5 empty] | 0.0045 | 0.0083 |  | 0.0033 | 0.060 | 0.014 | 0.063 | 0.0029 |  | 0.0018 |  |  |  | 0.0035 |  | 0.0097 | 0.0054 | [6 empty] | 0.041 |  | 12/13/22 4:27:35 PM | 60
HIL A2 4 |  |  | 0.021 |  |  | 0.0049 | 0.0097 |  |  | 0.062 | 0.012 | 0.060 | 0.0028 | 0.0026 | 0.0019 |  |  |  | 0.0036 |  | 0.015 | 0.0058 | [6 empty] | 0.038 |  | 12/13/22 4:28:53 PM | 60
HIL A2 5 |  |  | 0.024 |  |  | 0.0057 | 0.011 |  |  | 0.063 | 0.013 |  | 0.0030 |  | 0.0024 | 0.0023 |  |  | 0.0043 |  | 0.016 | 0.0069 | [6 empty] | 0.041 |  | 12/13/22 4:30:12 PM | 60
HIL A2 6 |  |  | 0.035 |  |  | 0.0076 | 0.020 |  |  | 0.070 | 0.015 |  | 0.0035 |  | 0.0034 | 0.0027 |  |  | 0.0055 |  | 0.019 | 0.0090 | [6 empty] | 0.051 |  | 12/13/22 4:31:51 PM | 60
HIL A2 7 |  |  | 0.034 |  |  | 0.0071 | 0.018 |  |  | 0.066 | 0.014 |  | 0.0034 | 0.0032 | 0.0027 | 0.0025 |  |  | 0.0047 |  | 0.017 | 0.0078 | [6 empty] | 0.048 |  | 12/13/22 4:33:23 PM | 60
HIL A2 8 |  |  | 0.020 |  |  | 0.0048 | 0.0086 |  | 0.0030 | 0.053 | 0.013 | 0.061 | 0.0030 |  | 0.0017 |  |  |  | 0.0033 |  | 0.015 | 0.0049 | [6 empty] | 0.13 |  | 12/13/22 4:34:44 PM | 60
HIL A2 9 |  |  | 0.022 |  |  | 0.0045 | 0.0094 |  | 0.0030 | 0.056 | 0.011 | 0.057 | 0.0028 |  | 0.0017 |  |  |  | 0.0033 |  | 0.014 | 0.0053 | [6 empty] | 0.037 |  | 12/13/22 4:36:07 PM | 60
HIL A2 10 | [5 empty] | 0.0040 | 0.0073 |  | 0.0029 | 0.055 | 0.013 | 0.057 | 0.0027 |  | 0.0017 |  |  |  | 0.0032 |  | 0.0084 | 0.0048 | [6 empty] | 0.036 |  | 12/13/22 4:37:24 PM | 60
HIL A1 1 |  |  | 0.021 |  |  | 0.0048 | 0.010 |  |  | 0.058 | 0.011 | 0.056 | 0.0027 |  | 0.0019 |  |  |  | 0.0034 |  | 0.014 | 0.0054 | [6 empty] | 0.036 |  | 12/13/22 4:46:51 PM | 60
HIL A1 2 |  |  | 0.019 |  |  | 0.0047 | 0.0094 |  | 0.0032 | 0.056 | 0.013 | 0.056 | 0.0025 |  | 0.0016 |  |  |  | 0.0032 |  | 0.016 | 0.0051 | [6 empty] | 0.035 |  | 12/13/22 4:47:59 PM | 60
HIL A1 3 |  |  | 0.023 |  |  | 0.0050 | 0.010 |  |  | 0.064 | 0.013 | 0.063 | 0.0030 |  | 0.0021 |  |  |  | 0.0039 |  | 0.015 | 0.0062 | [6 empty] | 0.13 |  | 12/13/22 4:49:52 PM | 60
HIL A1 4 |  |  | 0.020 |  |  | 0.0048 | 0.010 |  |  | 0.058 | 0.010 |  | 0.0024 | 0.0023 | 0.0017 |  |  |  | 0.0032 |  | 0.013 | 0.0053 | [6 empty] | 0.035 |  | 12/13/22 4:51:00 PM | 60
HIL A1 5 |  |  | 0.034 | 0.028 |  | 0.0071 | 0.016 |  |  | 0.064 | 0.014 |  | 0.0032 | 0.0030 | 0.0028 | 0.0024 |  |  | 0.0046 |  | 0.017 | 0.0075 | [6 empty] | 0.047 |  | 12/13/22 4:53:04 PM | 60
HIL A1 6 |  |  | 0.019 |  |  | 0.0047 | 0.0095 |  |  | 0.059 | 0.011 |  | 0.0027 | 0.0026 | 0.0017 |  |  |  | 0.0033 |  | 0.014 | 0.0054 | [6 empty] | 0.036 |  | 12/13/22 4:55:37 PM | 60
HIL A1 7 |  |  | 0.038 |  |  | 0.0090 | 0.023 |  | 0.0048 | 0.080 | 0.019 |  | 0.0038 |  | 0.0033 | 0.0032 |  |  | 0.0064 |  | 0.025 | 0.011 | [6 empty] | 0.054 |  | 12/13/22 4:56:59 PM | 60
HIL A1 8 |  |  | 0.022 |  |  | 0.0057 | 0.011 |  |  | 0.058 | 0.0076 |  | 0.0030 | 0.0028 | 0.0018 |  |  |  | 0.0036 |  | 0.016 | 0.0056 | [6 empty] | 0.042 |  | 12/13/22 4:58:19 PM | 60
HIL A1 9 |  |  | 0.032 |  |  | 0.0077 | 0.015 |  |  | 0.085 | 0.011 |  | 0.0039 |  | 0.0027 |  |  |  | 0.0057 |  | 0.022 | [7 empty] | 0.053 |  | 12/13/22 4:59:41 PM | 60
HIL A1 10 |  |  | 0.019 |  |  | 0.0046 | 0.0093 |  | 0.0030 | 0.055 | 0.014 | 0.065 | 0.0030 |  | 0.0019 |  |  |  | 0.0035 |  | 0.0097 | 0.0051 | [6 empty] | 0.14 |  | 12/13/22 5:00:55 PM | 60
HIL A1 11 |  |  | 0.022 |  |  | 0.0050 | 0.0096 |  |  | 0.055 | 0.011 | 0.061 | 0.0028 |  | 0.0018 |  |  |  | 0.0033 |  | 0.014 | 0.0053 | [6 empty] | 0.040 |  | 12/13/22 5:02:08 PM | 60
HIL A1 12 |  |  | 0.021 |  |  | 0.0050 | 0.010 |  | 0.0032 | 0.056 | 0.013 | 0.058 | 0.0027 | 0.0025 | 0.0018 |  |  |  | 0.0033 |  | 0.016 | 0.0054 | [6 empty] | 0.038 |  | 12/13/22 5:03:20 PM | 60
HIL A1 13 |  |  | 0.017 |  |  | 0.0041 | 0.0084 |  | 0.0029 | 0.057 | 0.011 | 0.052 | 0.0025 |  | 0.0015 |  |  |  | 0.0030 |  | 0.013 | 0.0048 | [6 empty] | 0.033 |  | 12/13/22 5:04:31 PM | 60
HIL B1 1 |  |  | 0.023 |  |  | 0.0054 | 0.010 |  | 0.0032 | 0.056 | 0.0096 | 0.053 | 0.0026 |  | 0.0016 |  |  |  | 0.0033 |  | 0.021 | 0.0052 | [6 empty] | 0.11 |  | 12/13/22 5:06:16 PM | 60
HIL B1 2 |  |  | 0.022 |  |  | 0.0055 | 0.011 |  | 0.0039 | 0.056 | 0.010 | 0.059 | 0.0028 |  | 0.0017 |  |  |  | 0.0035 |  | 0.020 | 0.0055 | [6 empty] | 0.12 |  | 12/13/22 5:07:32 PM | 60
HIL B1 3 |  |  | 0.022 |  |  | 0.0053 | 0.010 |  | 0.0031 | 0.055 | 0.011 |  | 0.0028 |  | 0.0016 |  |  |  | 0.0032 |  | 0.019 | [7 empty] | 0.039 |  | 12/13/22 5:08:52 PM | 60
HIL B1 4 | [5 empty] | 0.0043 | 0.0068 |  | 0.0032 | 0.054 | 0.010 | 0.047 | 0.0024 |  | 0.0013 |  |  |  | 0.0028 |  | 0.017 | [7 empty] | 0.096 |  | 12/13/22 5:10:05 PM | 60
HIL B1 5 |  |  | 0.023 |  |  | 0.0054 | 0.011 |  | 0.0041 | 0.062 | 0.013 | 0.058 | 0.0029 |  | 0.0021 |  |  |  | 0.0039 |  | 0.019 | 0.0065 | [6 empty] | 0.12 |  | 12/13/22 5:11:22 PM | 60
HIL B1 6 | [5 empty] | 0.0042 | 0.0088 |  | 0.0035 | 0.055 | 0.011 | 0.049 | 0.0025 |  | 0.0016 |  |  |  | 0.0030 |  | 0.015 | 0.0047 | [6 empty] | 0.10 |  | 12/13/22 5:12:43 PM | 60
HIL B1 7 |  |  | 0.022 |  |  | 0.0057 | 0.011 |  | 0.0043 | 0.062 | 0.013 | 0.062 | 0.0029 |  | 0.0021 |  |  |  | 0.0039 |  | 0.018 | [7 empty] | 0.13 |  | 12/13/22 5:14:03 PM | 60
HIL B1 8 |  |  | 0.028 |  |  | 0.0067 | 0.015 |  | 0.0042 | 0.063 | 0.013 | 0.071 | 0.0033 | 0.0031 | 0.0024 |  |  |  | 0.0044 |  | 0.019 | 0.0072 | [6 empty] | 0.046 |  | 12/13/22 5:15:18 PM | 60
HIL B1 9 |  |  | 0.024 |  |  | 0.0059 | 0.013 |  | 0.0040 | 0.057 | 0.012 | 0.065 | 0.0029 | 0.0029 | 0.0021 |  |  |  | 0.0039 |  | 0.017 | 0.0062 | [6 empty] | 0.042 |  | 12/13/22 5:16:32 PM | 60
HIL B1 10 |  |  | 0.020 |  |  | 0.0045 | 0.0087 |  | 0.0027 | 0.055 | 0.012 | 0.048 |  |  | 0.0014 |  |  |  | 0.0031 |  | 0.019 | 0.0049 | [6 empty] | 0.031 |  | 12/13/22 5:17:44 PM | 60
HIL B1 11 |  |  | 0.017 |  |  | 0.0043 | 0.0082 |  | 0.0036 | 0.056 | 0.011 | 0.053 | 0.0026 |  | 0.0016 |  |  |  | 0.0031 |  | 0.014 | 0.0049 | [6 empty] | 0.11 |  | 12/13/22 5:18:56 PM | 60
HIL B1 12 |  |  | 0.022 |  |  | 0.0049 | 0.012 |  | 0.0033 | 0.060 | 0.013 | 0.056 | 0.0028 |  | 0.0020 |  |  |  | 0.0039 |  | 0.018 | 0.0059 | [6 empty] | 0.12 |  | 12/13/22 5:20:08 PM | 60
HIL B1 13 |  |  | 0.019 |  |  | 0.0047 | 0.0092 |  | 0.0038 | 0.056 | 0.011 | 0.056 | 0.0027 |  | 0.0017 |  |  |  | 0.0032 |  | 0.016 | 0.0051 | [6 empty] | 0.12 |  | 12/13/22 5:21:29 PM | 60
HIL RtestBRO2 1 |  |  | 0.023 |  |  | 0.0057 | 0.012 |  | 0.0036 | 0.057 | 0.0059 | 0.045 | 0.0024 |  | 0.0015 |  |  |  | 0.0031 |  | 0.022 | 0.0052 | [6 empty] | 0.029 |  | 12/14/22 9:09:15 AM | 60
HIL RtestBRO2 2 |  |  | 0.028 |  | 0.011 | 0.0081 | 0.011 |  |  | 0.054 | 0.0054 | 0.064 | 0.0034 |  | 0.0016 |  |  |  | 0.0035 |  | 0.024 | [7 empty] | 0.042 |  | 12/14/22 9:11:00 AM | 60
HIL RtestVESCU | [5 empty] | 0.0050 | 0.0070 |  | 0.0030 | 0.055 | 0.0063 | 0.039 | 0.0021 |  | 0.0012 |  |  |  | 0.0027 |  | 0.020 | [7 empty] | 0.079 |  | 12/14/22 9:13:28 AM | 60
HIL RtestVECHI |  |  |  |  | 0.0073 | 0.0056 | 0.0073 |  | 0.0034 | 0.056 | 0.0062 | 0.037 | 0.0021 | 0.0019 | 0.0011 |  |  |  | 0.0027 |  | 0.021 | [7 empty] | 0.076 |  | 12/14/22 9:16:41 AM | 60
HIL RtestMAR |  |  |  |  | 0.0075 | 0.0056 | 0.017 |  | 0.0034 | 0.055 | 0.0065 | 0.039 | 0.0021 |  | 0.0011 |  |  |  | 0.0026 |  | 0.020 | 0.0043 | [6 empty] | 0.080 |  | 12/14/22 9:20:19 AM | 60
HIL RB 1 |  |  | 0.032 |  |  | 0.0075 | 0.015 |  | 0.0040 | 0.065 | 0.011 | 0.062 |  |  | 0.0019 |  |  |  | 0.0046 |  | 0.029 |  | 0.0083 | [5 empty] | 0.040 |  | 12/14/22 9:32:06 AM | 60
HIL RB 2 |  |  | 0.025 |  | 0.013 | 0.0092 | 0.016 |  | 0.0038 | 0.058 | 0.0069 | 0.047 | 0.0024 |  | 0.0015 |  |  |  | 0.0033 |  | 0.023 | 0.0054 | [6 empty] | 0.097 |  | 12/14/22 9:33:21 AM | 60
HIL RB 3 |  |  | 0.024 |  |  | 0.0056 | 0.0095 |  | 0.0036 | 0.056 | 0.0063 | 0.045 | 0.0024 | 0.0023 | 0.0013 |  |  |  | 0.0030 |  | 0.023 | 0.0049 | [6 empty] | 0.092 |  | 12/14/22 9:34:41 AM | 60
HIL RB 4 |  |  |  |  | 0.0095 | 0.0080 | 0.011 |  | 0.0034 | 0.055 | 0.0052 | 0.062 | 0.0028 | 0.0025 | 0.0016 |  |  |  | 0.0033 |  | 0.022 | 0.0055 | [6 empty] | 0.041 |  | 12/14/22 9:35:54 AM | 60
HIL RB 5 | [5 empty] | 0.0056 | 0.010 |  | 0.0033 | 0.057 | 0.0060 | 0.047 | 0.0024 | 0.0023 | 0.0014 |  |  |  | 0.0031 |  | 0.021 | 0.0052 | [6 empty] | 0.030 |  | 12/14/22 9:38:31 AM | 60
HIL RB 6 |  |  | 0.022 |  | 0.0089 | 0.0071 | 0.026 | 0.0049 |  | 0.055 | 0.0060 | 0.038 | 0.0020 | 0.0026 | 0.0013 |  |  |  | 0.0025 |  | 0.018 | 0.0041 | [6 empty] | 0.079 |  | 12/14/22 9:39:52 AM | 60
HIL RB 7 | [5 empty] | 0.0054 | 0.0095 |  | 0.0033 | 0.056 | 0.0052 |  | 0.0022 | 0.0020 | 0.0012 |  |  |  | 0.0028 |  | 0.020 | 0.0047 | [6 empty] | 0.027 |  | 12/14/22 9:44:53 AM | 60
HIL RB 8 |  |  | 0.038 |  |  | 0.0081 | 0.018 |  | 0.0036 | 0.058 | 0.0058 | 0.051 |  | 0.0041 | 0.0017 |  |  |  | 0.0031 |  | 0.021 | [7 empty] | 0.11 |  | 12/14/22 9:46:16 AM | 60
HIL RB 9 |  |  | 0.023 |  | 0.0082 | 0.0062 | 0.014 |  |  | 0.059 | 0.0055 | 0.049 | 0.0024 | 0.0030 | 0.0016 |  |  |  | 0.0031 |  | 0.022 | 0.0054 | [6 empty] | 0.032 |  | 12/14/22 9:47:33 AM | 60
HIL RB 10 |  |  | 0.032 |  |  | 0.0064 | 0.014 |  |  | 0.057 | 0.0056 | 0.047 | 0.0024 | 0.0031 | 0.0015 |  |  |  | 0.0031 |  | 0.022 | 0.0053 | [6 empty] | 0.030 |  | 12/14/22 9:49:05 AM | 60
HIL RB 11 |  |  | 0.024 |  |  | 0.0059 | 0.014 |  | 0.0036 | 0.058 | 0.0058 | 0.045 | 0.0023 | 0.0025 | 0.0015 |  |  |  | 0.0030 |  | 0.022 | 0.0052 | [6 empty] | 0.029 |  | 12/14/22 9:50:41 AM | 60
HIL RB 12 |  |  | 0.036 |  |  | 0.0078 | 0.025 |  |  | 0.060 | 0.0073 |  | 0.0027 | 0.0027 | 0.0018 |  |  |  | 0.0034 |  | 0.023 | 0.0060 | [6 empty] | 0.038 |  | 12/14/22 9:51:56 AM | 60
HIL RB 13 |  |  | 0.025 |  |  | 0.0063 | 0.012 |  | 0.0035 | 0.055 | 0.0052 | 0.061 | 0.0029 | 0.0024 | 0.0016 |  |  |  | 0.0033 |  | 0.022 | [7 empty] | 0.040 |  | 12/14/22 9:53:07 AM | 60
HIL RB 14 | [5 empty] | 0.0057 | 0.023 |  | 0.0033 | 0.056 | 0.0052 |  | 0.0025 | 0.0023 | 0.0015 |  |  |  | 0.0029 |  | 0.020 | 0.0049 | [6 empty] | 0.033 |  | 12/14/22 9:54:21 AM | 60
HIL RB 15 |  |  | 0.025 |  | 0.0091 | 0.0076 | 0.014 |  |  | 0.059 | 0.0063 | 0.048 | 0.0023 | 0.0022 | 0.0017 |  |  |  | 0.0033 |  | 0.023 | 0.0057 | [6 empty] | 0.031 |  | 12/14/22 9:55:45 AM | 60
HIL RB 16 | [5 empty] | 0.0055 | 0.010 |  | 0.0033 | 0.057 | 0.0056 | 0.049 | 0.0026 |  | 0.0014 |  |  |  | 0.0031 |  | 0.023 | 0.0052 | [6 empty] | 0.031 |  | 12/14/22 9:57:07 AM | 60
HIL RB 17 |  |  | 0.027 |  |  | 0.0073 | 0.014 |  |  | 0.053 | 0.0066 |  | 0.0026 | 0.0022 | 0.0015 |  |  |  | 0.0035 |  | 0.025 | 0.0057 | [6 empty] | 0.038 |  | 12/14/22 10:00:22 AM | 60
HIL RB 18 |  |  | 0.034 |  |  | 0.0089 | 0.019 |  |  | 0.051 | 0.0074 |  | 0.0039 |  | 0.0019 |  |  |  | 0.0041 |  | 0.027 | [7 empty] | 0.048 |  | 12/14/22 10:01:33 AM | 60
HIL RB 19 |  |  | 0.029 |  | 0.011 | 0.0079 | 0.022 |  |  | 0.057 | 0.0069 |  | 0.0026 | 0.0022 | 0.0015 |  |  |  | 0.0033 |  | 0.024 | 0.0055 | [6 empty] | 0.035 |  | 12/14/22 10:02:48 AM | 60
HIL RB 20 |  |  | 0.032 |  | 0.018 | 0.011 | 0.036 |  |  | 0.063 | 0.0079 |  | 0.0023 | 0.0022 | 0.0017 |  |  |  | 0.0033 |  | 0.023 | [7 empty] | 0.031 |  | 12/14/22 10:04:06 AM | 60
HIL RB 21 |  |  | 0.028 |  | 0.013 | 0.0088 | 0.014 |  |  | 0.057 | 0.0056 |  | 0.0024 | 0.0023 | 0.0016 |  |  |  | 0.0033 |  | 0.024 | 0.0056 | [6 empty] | 0.032 |  | 12/14/22 10:05:52 AM | 60
HIL RB 22 |  |  | 0.028 |  | 0.013 | 0.0084 | 0.013 |  |  | 0.057 | 0.0053 |  | 0.0024 | 0.0023 | 0.0015 |  |  |  | 0.0032 |  | 0.024 | 0.0054 | [6 empty] | 0.031 |  | 12/14/22 10:07:54 AM | 60
HIL RB 23 |  |  | 0.026 |  | 0.011 | 0.0075 | 0.013 |  |  | 0.058 | 0.0060 |  | 0.0025 | 0.0023 | 0.0015 |  |  |  | 0.0033 |  | 0.023 | 0.0056 | [6 empty] | 0.033 |  | 12/14/22 10:10:15 AM | 60
HIL RB 24 |  |  | 0.022 |  |  | 0.0052 | 0.014 |  | 0.0031 | 0.061 | 0.0056 |  |  | 0.0022 | 0.0015 |  |  |  | 0.0033 |  | 0.022 | [7 empty] | 0.026 |  | 12/14/22 10:11:35 AM | 60
HIL RB 26 |  |  | 0.021 |  |  | 0.0055 | 0.012 |  | 0.0033 | 0.059 | 0.0085 |  | 0.0021 | 0.0021 | 0.0016 |  |  |  | 0.0033 |  | 0.022 | [7 empty] | 0.028 |  | 12/14/22 10:13:09 AM | 60
HIL RB 27 |  |  | 0.011 | 0.0083 | 0.0036 | 0.0088 | 0.075 | 0.013 | 0.0074 | 0.0073 | 0.0041 |  |  | 0.0048 | 0.00066 | [12 empty] | 0.0034 | 0.0028 |  | 12/14/22 10:16:42 AM | 60
HIL RB 28 |  |  | 0.024 |  | 0.016 | 0.0079 | 0.012 |  | 0.0034 | 0.055 | 0.0098 | 0.043 | 0.0022 |  | 0.0014 |  |  |  | 0.0027 |  | 0.013 | 0.0042 | [6 empty] | 0.088 |  | 12/14/22 10:18:01 AM | 60
HIL RB 29 |  |  | 0.031 |  | 0.018 | 0.0093 | 0.015 |  | 0.0036 | 0.053 | 0.011 | 0.053 | 0.0025 | 0.0022 | 0.0015 |  |  |  | 0.0028 |  | 0.014 | 0.0044 | [6 empty] | 0.11 |  | 12/14/22 10:19:25 AM | 60
HIL RB 30 |  |  |  |  | 0.0094 | 0.0062 | 0.013 |  | 0.0034 | 0.054 | 0.0096 | 0.057 | 0.0029 | [5 empty] | 0.0030 |  | 0.017 | 0.0047 | [6 empty] | 0.12 |  | 12/14/22 10:20:37 AM | 60
HIL RB 31 |  |  | 0.026 |  | 0.0097 | 0.0080 | 0.028 | 0.0054 |  | 0.050 | 0.0053 | 0.056 | 0.0025 | 0.0024 | 0.0014 |  |  |  | 0.0030 |  | 0.021 | 0.0048 | [6 empty] | 0.036 |  | 12/14/22 10:21:52 AM | 60
HIL RB 32 | [5 empty] | 0.0048 | 0.0068 |  | 0.0033 | 0.055 | 0.0062 | 0.045 | 0.0024 | [5 empty] | 0.0029 |  | 0.020 | 0.0046 | [6 empty] | 0.092 |  | 12/14/22 10:23:11 AM | 60
HIL RB 33 | [5 empty] | 0.0050 | 0.0088 |  | 0.0032 | 0.054 | 0.0056 | 0.048 | 0.0024 |  | 0.0012 |  |  |  | 0.0027 |  | 0.019 | 0.0044 | [6 empty] | 0.099 |  | 12/14/22 10:24:22 AM | 60
HIL RB 34 |  |  | 0.028 |  |  | 0.0056 | 0.026 |  | 0.0031 | 0.055 | 0.0050 | 0.043 | 0.0021 | 0.0024 | 0.0012 |  |  |  | 0.0027 |  | 0.019 | 0.0043 | [6 empty] | 0.089 |  | 12/14/22 10:25:43 AM | 60
HIL RB 35 |  |  | 0.025 |  |  | 0.0062 | 0.019 |  | 0.0034 | 0.055 | 0.0056 | 0.053 | 0.0026 | 0.0024 | 0.0014 |  |  |  | 0.0031 |  | 0.022 | 0.0051 | [6 empty] | 0.034 |  | 12/14/22 10:26:56 AM | 60
HIL RB 36 |  |  | 0.034 |  |  | 0.0063 | 0.017 |  | 0.0036 | 0.054 | 0.0043 | 0.037 | 0.0020 | 0.0024 | 0.0011 |  |  |  | 0.0028 |  | 0.023 | 0.0046 | [6 empty] | 0.076 |  | 12/14/22 10:28:08 AM | 60
HIL RB 37 |  |  | 0.034 |  |  | 0.0061 | 0.018 |  | 0.0032 | 0.055 | 0.0052 | 0.044 | 0.0022 | 0.0027 | 0.0013 |  |  |  | 0.0028 |  | 0.021 | 0.0046 | [6 empty] | 0.091 |  | 12/14/22 10:29:37 AM | 60
HIL RB 38 |  |  | 0.041 |  | 0.012 | 0.011 | 0.021 |  |  | 0.055 | 0.0060 | 0.044 | 0.0022 | 0.0030 | 0.0014 |  |  |  | 0.0028 |  | 0.020 | 0.0046 | [6 empty] | 0.092 |  | 12/14/22 10:30:51 AM | 60
HIL RB 39 | [5 empty] | 0.0066 | 0.019 |  |  | 0.051 | 0.0074 |  | 0.0032 |  | 0.0015 |  |  |  | 0.0032 |  | 0.023 | 0.0052 | [6 empty] | 0.041 |  | 12/14/22 10:32:08 AM | 60
HIL RB 40 |  |  | 0.024 |  |  | 0.0061 | 0.014 |  |  | 0.057 | 0.0071 |  |  |  | 0.0017 | 0.0019 |  |  | 0.0034 |  | 0.022 | [7 empty] | 0.037 |  | 12/14/22 10:33:24 AM | 60
HIL RB 41 |  |  | 0.022 |  | 0.0084 | 0.0068 | 0.013 |  | 0.0031 | 0.058 | 0.0067 | 0.046 | 0.0023 | 0.0022 | 0.0015 |  |  |  | 0.0031 |  | 0.022 | 0.0051 | [6 empty] | 0.029 |  | 12/14/22 10:34:51 AM | 60
HIL RB 42 |  |  | 0.021 |  | 0.0086 | 0.0061 | 0.018 |  | 0.0029 | 0.055 | 0.0064 | 0.034 | 0.0019 | 0.0018 | 0.0012 |  |  |  | 0.0025 |  | 0.019 | 0.0042 | [6 empty] | 0.070 |  | 12/14/22 10:36:32 AM | 60
HIL RB 43 |  |  | 0.018 |  |  | 0.0046 | 0.016 |  | 0.0032 | 0.055 | 0.0082 | 0.049 | 0.0024 |  | 0.0014 |  |  |  | 0.0028 |  | 0.015 | 0.0045 | [6 empty] | 0.10 |  | 12/14/22 10:37:47 AM | 60
HIL RB 44 |  |  | 0.017 |  | 0.0062 | 0.0047 | 0.016 |  | 0.0032 | 0.055 | 0.011 | 0.050 | 0.0023 |  | 0.0015 |  |  |  | 0.0028 |  | 0.014 | 0.0044 | [6 empty] | 0.10 |  | 12/14/22 10:39:26 AM | 60
HIL RB 45 |  |  | 0.021 |  |  | 0.0053 | 0.010 |  | 0.0033 | 0.054 | 0.011 | 0.059 | 0.0027 |  | 0.0016 |  |  |  | 0.0031 |  | 0.015 | [7 empty] | 0.12 |  | 12/14/22 10:41:34 AM | 60
HIL RB 46 |  |  | 0.018 |  | 0.0068 | 0.0057 | 0.0086 |  | 0.0033 | 0.054 | 0.011 | 0.053 | 0.0024 |  | 0.0015 |  |  |  | 0.0029 |  | 0.016 | 0.0047 | [6 empty] | 0.11 |  | 12/14/22 10:42:48 AM | 60
HIL RB 47 |  |  | 0.037 |  | 0.021 | 0.011 | 0.016 |  |  | 0.060 | 0.0091 |  | 0.0028 | 0.0026 | 0.0020 |  |  |  | 0.0040 |  | 0.025 | 0.0069 | [6 empty] | 0.046 |  | 12/14/22 10:44:00 AM | 60
HIL RB 48 | [5 empty] | 0.0083 | 0.014 |  |  | 0.047 | 0.0047 | 0.074 | 0.0029 | 0.0022 | 0.0018 |  |  |  | 0.0039 |  | 0.026 | [7 empty] | 0.050 |  | 12/14/22 10:45:36 AM | 60
HIL RB 49 | [5 empty] | 0.0090 | 0.017 |  |  | 0.049 | 0.0083 |  | 0.0033 | 0.0025 | 0.0018 |  |  |  | 0.0041 |  | 0.027 | [7 empty] | 0.049 |  | 12/14/22 10:46:57 AM | 60
HIL RB 50 |  |  | 0.032 |  |  | 0.010 | 0.018 |  |  | 0.062 | 0.014 |  |  |  | 0.0023 | 0.0023 |  |  | 0.0046 |  | 0.027 | 0.0080 | 0.0081 | [5 empty] | 0.046 |  | 12/14/22 10:48:27 AM | 60
HIL RB 51 |  |  | 0.014 | 0.010 | 0.0043 | 0.0091 | 0.076 | 0.013 |  | 0.0072 | 0.0041 |  |  | 0.0034 | 0.00066 | [12 empty] | 0.0033 | 0.0036 |  | 12/14/22 10:50:01 AM | 60
HIL RB 52 |  |  | 0.022 |  | 0.0080 | 0.0068 | 0.013 |  | 0.0040 | 0.053 | 0.0080 | 0.057 | 0.0027 | 0.0026 | 0.0015 |  |  |  | 0.0028 |  | 0.016 | [7 empty] | 0.12 |  | 12/14/22 10:51:26 AM | 60
HIL RB 53 |  |  | 0.016 |  | 0.0070 | 0.0050 | 0.0084 |  | 0.0035 | 0.056 | 0.0082 | 0.040 | 0.0023 |  | 0.0013 |  |  |  | 0.0026 |  | 0.015 | [7 empty] | 0.081 |  | 12/14/22 10:52:38 AM | 60
HIL RB 54 |  |  |  |  | 0.0079 | 0.0060 | 0.018 |  | 0.0039 | 0.055 | 0.0082 | 0.046 | 0.0023 |  | 0.0013 |  |  |  | 0.0027 |  | 0.016 | 0.0043 | [6 empty] | 0.095 |  | 12/14/22 10:53:55 AM | 60
HIL RB 55 | [5 empty] | 0.0044 | 0.011 |  | 0.0035 | 0.053 | 0.0084 | 0.048 | 0.0024 |  | 0.0013 |  |  |  | 0.0026 |  | 0.015 | [7 empty] | 0.098 |  | 12/14/22 10:55:15 AM | 60
HIL RB 56 | [5 empty] | 0.0042 |  |  | 0.0034 | 0.053 | 0.0090 | 0.049 | 0.0024 | [5 empty] | 0.0026 |  | 0.015 | 0.0041 | [6 empty] | 0.10 |  | 12/14/22 10:56:52 AM | 60
HIL RB 57 | [5 empty] | 0.0046 | 0.014 |  | 0.0035 | 0.054 | 0.0091 | 0.043 | 0.0021 |  | 0.0012 |  |  |  | 0.0025 |  | 0.015 | 0.0040 | [6 empty] | 0.087 |  | 12/14/22 10:58:09 AM | 60
HIL RB 58 |  |  | 0.015 |  |  | 0.0037 | 0.0061 |  | 0.0033 | 0.054 | 0.0093 | 0.037 | 0.0021 | [5 empty] | 0.0024 |  | 0.013 | [7 empty] | 0.074 |  | 12/14/22 10:59:26 AM | 60
HIL RB 59 |  |  | 0.019 |  |  | 0.0047 | 0.012 |  | 0.0034 | 0.054 | 0.0087 | 0.051 | 0.0027 |  | 0.0014 |  |  |  | 0.0028 |  | 0.016 | 0.0044 | [6 empty] | 0.11 |  | 12/14/22 11:00:47 AM | 60
HIL RB 60 |  |  | 0.021 |  |  | 0.0052 | 0.011 |  | 0.0033 | 0.053 | 0.0076 | 0.052 | 0.0027 | 0.0023 |  |  |  |  | 0.0028 |  | 0.018 | 0.0045 | [6 empty] | 0.11 |  | 12/14/22 11:02:27 AM | 60
HIL RB 61 |  |  | 0.033 |  |  | 0.0064 | 0.019 |  |  | 0.055 | 0.0084 | 0.051 | 0.0025 | 0.0034 | 0.0016 |  |  |  | 0.0029 |  | 0.017 | [7 empty] | 0.11 |  | 12/14/22 11:03:43 AM | 60
HIL RB 62 | [5 empty] | 0.0044 | 0.011 |  | 0.0032 | 0.053 | 0.0094 | 0.047 | 0.0022 |  | 0.0013 |  |  |  | 0.0027 |  | 0.017 | [7 empty] | 0.097 |  | 12/14/22 11:05:03 AM | 60
HIL RB 63 | [5 empty] | 0.0048 | 0.013 |  | 0.0033 | 0.054 | 0.010 | 0.046 | 0.0024 |  | 0.0013 |  |  |  | 0.0028 |  | 0.017 | 0.0043 | [6 empty] | 0.095 |  | 12/14/22 11:06:13 AM | 60
HIL RB 64 | [5 empty] | 0.0045 | 0.0084 |  | 0.0030 | 0.053 | 0.011 | 0.052 | 0.0027 | [5 empty] | 0.0027 |  | 0.015 | [7 empty] | 0.034 |  | 12/14/22 11:07:24 AM | 60
HIL RB 65 | [5 empty] | 0.0051 | 0.014 |  | 0.0033 | 0.053 | 0.0099 | 0.053 | 0.0025 |  | 0.0014 |  |  |  | 0.0028 |  | 0.017 | 0.0044 | [6 empty] | 0.034 |  | 12/14/22 11:08:40 AM | 60
HIL RB 66 |  |  |  |  | 0.010 | 0.0082 | 0.024 |  | 0.0046 | 0.055 | 0.0055 | 0.040 | 0.0023 |  | 0.0013 |  |  |  | 0.0031 |  | 0.027 | 0.0054 | [6 empty] | 0.082 |  | 12/14/22 11:10:04 AM | 60
HIL RB 67 |  |  | 0.025 |  |  | 0.0073 | 0.023 |  | 0.0042 | 0.058 | 0.013 | 0.057 | 0.0025 |  | 0.0017 | 0.0018 |  |  | 0.0034 |  | 0.022 | 0.0059 | [6 empty] | 0.037 |  | 12/14/22 11:11:16 AM | 60
HIL RB 68 | [5 empty] | 0.0056 | 0.011 |  | 0.0036 | 0.055 | 0.0058 | 0.043 | 0.0021 |  | 0.0012 |  |  |  | 0.0028 |  | 0.023 | 0.0049 | [6 empty] | 0.027 |  | 12/14/22 11:12:28 AM | 60
HIL RB 69 | [5 empty] | 0.0049 | 0.0096 |  | 0.0031 | 0.054 | 0.011 | 0.053 | 0.0029 |  | 0.0014 |  |  |  | 0.0029 |  | 0.018 | [7 empty] | 0.11 |  | 12/14/22 11:13:49 AM | 60
HIL RB 70 | [5 empty] | 0.0047 | 0.0078 |  | 0.0034 | 0.054 | 0.0097 | 0.043 | 0.0022 |  | 0.0013 |  |  |  | 0.0028 |  | 0.019 | 0.0045 | [6 empty] | 0.088 |  | 12/14/22 11:15:05 AM | 60
HIL RB 71 |  |  | 0.019 |  |  | 0.0050 | 0.011 |  | 0.0033 | 0.057 | 0.011 | 0.050 | 0.0023 |  | 0.0016 |  |  |  | 0.0029 |  | 0.017 | [7 empty] | 0.10 |  | 12/14/22 11:16:16 AM | 60
HIL RB 72 | [5 empty] | 0.0049 | 0.0097 |  | 0.0032 | 0.056 | 0.012 | 0.048 |  |  | 0.0015 |  |  |  | 0.0030 |  | 0.018 | [7 empty] | 0.10 |  | 12/14/22 11:18:12 AM | 60
HIL RB 73 | [5 empty] | 0.0048 | 0.0082 |  | 0.0033 | 0.056 | 0.013 | 0.049 | 0.0025 |  | 0.0015 |  |  |  | 0.0030 |  | 0.018 | [7 empty] | 0.031 |  | 12/14/22 11:19:23 AM | 60
HIL RB 74 | [5 empty] | 0.0060 | 0.0089 |  | 0.0035 | 0.057 | 0.013 |  | 0.0028 |  | 0.0017 |  |  |  | 0.0033 |  | 0.021 | [7 empty] | 0.038 |  | 12/14/22 11:20:59 AM | 60
HIL RB 75 | [5 empty] | 0.0045 | 0.0077 |  | 0.0036 | 0.055 | 0.0098 | 0.047 | 0.0024 | [5 empty] | 0.0028 |  | 0.015 | 0.0043 | [6 empty] | 0.097 |  | 12/14/22 11:22:42 AM | 60
HIL RB 76 | [5 empty] | 0.0045 | 0.0087 |  | 0.0034 | 0.053 | 0.0095 | 0.047 | 0.0025 | [5 empty] | 0.0028 |  | 0.016 | 0.0041 | [6 empty] | 0.097 |  | 12/14/22 11:23:55 AM | 60
HIL RB 77 | [5 empty] | 0.0046 | 0.010 |  | 0.0035 | 0.053 | 0.0089 | 0.053 | 0.0028 | [5 empty] | 0.0028 |  | 0.017 | 0.0043 | [6 empty] | 0.11 |  | 12/14/22 11:25:05 AM | 60
HIL RB 78 | [5 empty] | 0.0049 | 0.0071 |  | 0.0035 | 0.053 | 0.0092 | 0.055 | 0.0029 | [5 empty] | 0.0031 |  | 0.019 | 0.0044 | [6 empty] | 0.11 |  | 12/14/22 11:26:14 AM | 60
HIL RB 79 | [5 empty] | 0.0062 | 0.021 |  | 0.0037 | 0.053 | 0.0083 | 0.058 | 0.0027 | 0.0025 | 0.0014 |  |  |  | 0.0031 |  | 0.018 | 0.0047 | [6 empty] | 0.12 |  | 12/14/22 11:27:28 AM | 60
HIL RB 80 | [5 empty] | 0.0042 | 0.0061 |  | 0.0034 | 0.054 | 0.010 | 0.052 | 0.0027 | [5 empty] | 0.0028 |  | 0.013 | 0.0043 | [6 empty] | 0.11 |  | 12/14/22 11:28:46 AM | 60
HIL RB 81 | [5 empty] | 0.0053 | 0.014 |  | 0.0037 | 0.054 | 0.0092 | 0.055 | 0.0028 |  | 0.0013 |  |  |  | 0.0031 |  | 0.019 | 0.0047 | [6 empty] | 0.11 |  | 12/14/22 11:29:56 AM | 60
HIL RB 82 |  |  | 0.020 |  |  | 0.0056 | 0.022 |  | 0.0037 | 0.056 | 0.0076 | 0.051 | 0.0024 |  | 0.0015 |  |  |  | 0.0030 |  | 0.018 | 0.0048 | [6 empty] | 0.11 |  | 12/14/22 11:31:05 AM | 60
HIL RB 83 | [5 empty] | 0.0063 | 0.018 |  | 0.0037 | 0.057 | 0.010 | 0.053 | 0.0025 | 0.0025 | 0.0015 |  |  |  | 0.0032 |  | 0.018 | 0.0050 | [6 empty] | 0.11 |  | 12/14/22 11:32:29 AM | 60
HIL RB 84 |  |  | 0.028 |  | 0.0081 | 0.0063 | 0.014 |  |  | 0.054 | 0.0077 | 0.051 | 0.0025 | 0.0026 | 0.0014 |  |  |  | 0.0030 |  | 0.019 | 0.0047 | [6 empty] | 0.11 |  | 12/14/22 11:33:42 AM | 60
HIL RB 85 |  |  | 0.037 |  | 0.0092 | 0.0077 | 0.017 |  | 0.0042 | 0.054 | 0.0075 | 0.050 | 0.0024 | 0.0031 | 0.0015 |  |  |  | 0.0030 |  | 0.020 | 0.0046 | [6 empty] | 0.10 |  | 12/14/22 11:35:02 AM | 60
HIL RB 86 | [5 empty] | 0.0059 | 0.016 |  | 0.0035 | 0.051 | 0.0091 | 0.062 | 0.0029 |  | 0.0015 |  |  |  | 0.0032 |  | 0.019 | 0.0048 | [6 empty] | 0.13 |  | 12/14/22 11:36:19 AM | 60
HIL RB 87 |  |  | 0.024 |  |  | 0.0065 | 0.012 |  | 0.0037 | 0.052 | 0.0089 | 0.063 | 0.0029 | 0.0025 | 0.0016 |  |  |  | 0.0033 |  | 0.021 | 0.0053 | [6 empty] | 0.13 |  | 12/14/22 11:37:32 AM | 60
HIL RB 88 |  |  | 0.020 |  |  | 0.0053 | 0.017 |  | 0.0032 | 0.052 | 0.0097 | 0.053 | 0.0026 |  | 0.0014 |  |  |  | 0.0028 |  | 0.018 | 0.0045 | [6 empty] | 0.034 |  | 12/14/22 11:38:48 AM | 60
HIL RB 89 | [5 empty] | 0.0051 | 0.0098 |  | 0.0037 | 0.057 | 0.012 | 0.058 | 0.0028 |  | 0.0018 |  |  |  | 0.0032 |  | 0.017 | [7 empty] | 0.12 |  | 12/14/22 11:40:08 AM | 60
HIL RB 90 | [5 empty] | 0.0039 | 0.0084 |  | 0.0033 | 0.054 | 0.011 | 0.042 | 0.0022 |  | 0.0013 |  |  |  | 0.0025 |  | 0.015 | 0.0041 | [6 empty] | 0.085 |  | 12/14/22 11:41:32 AM | 60
HIL RB 91 |  |  | 0.027 |  | 0.010 | 0.0083 | 0.014 |  | 0.0047 | 0.071 | 0.016 | 0.073 | 0.0033 |  | 0.0021 |  |  |  | 0.0041 |  | 0.020 | [7 empty] | 0.15 |  | 12/14/22 11:42:51 AM | 60
HIL RB 92 | [5 empty] | 0.0042 | 0.0077 |  | 0.0034 | 0.053 | 0.013 | 0.048 | 0.0024 |  | 0.0014 |  |  |  | 0.0026 |  | 0.014 | [7 empty] | 0.099 |  | 12/14/22 11:44:08 AM | 60
HIL RB 93 | [5 empty] | 0.0045 | 0.011 |  | 0.0034 | 0.054 | 0.013 | 0.051 | 0.0025 |  | 0.0014 |  |  |  | 0.0027 |  | 0.014 | 0.0044 | [6 empty] | 0.11 |  | 12/14/22 11:45:32 AM | 60
HIL RB 94 | [5 empty] | 0.0041 |  |  | 0.0034 | 0.053 | 0.012 | 0.046 | 0.0024 | [5 empty] | 0.0026 |  | 0.015 | 0.0041 | [6 empty] | 0.094 |  | 12/14/22 11:46:47 AM | 60
HIL RB 95 | [5 empty] | 0.0040 | 0.0064 |  | 0.0035 | 0.052 | 0.012 | 0.049 | 0.0024 | [5 empty] | 0.0026 |  | 0.014 | 0.0043 | [6 empty] | 0.10 |  | 12/14/22 11:48:02 AM | 60
HIL RB 96 | [5 empty] | 0.0048 | 0.0090 |  | 0.0036 | 0.054 | 0.012 | 0.052 | 0.0025 |  | 0.0014 |  |  |  | 0.0029 |  | 0.017 | 0.0048 | [6 empty] | 0.11 |  | 12/14/22 11:49:44 AM | 60
HIL RB 97 | [5 empty] | 0.0051 | 0.010 |  | 0.0038 | 0.056 | 0.010 | 0.044 | 0.0023 |  | 0.0013 |  |  |  | 0.0031 |  | 0.020 | 0.0050 | [6 empty] | 0.090 |  | 12/14/22 11:51:09 AM | 60
HIL RB 98 | [5 empty] | 0.0082 | 0.012 |  | 0.0060 | 0.073 | 0.017 | 0.079 | 0.0037 |  | 0.0024 |  |  |  | 0.0045 |  | 0.024 | 0.0075 | [6 empty] | 0.16 |  | 12/14/22 11:52:26 AM | 60
HIL RB 99 | [5 empty] | 0.0047 | 0.0085 |  | 0.0034 | 0.054 | 0.0094 | 0.050 | 0.0026 |  | 0.0013 |  |  |  | 0.0029 |  | 0.017 | 0.0045 | [6 empty] | 0.10 |  | 12/14/22 11:55:27 AM | 60
HIL RB 100 | [5 empty] | 0.0057 | 0.022 |  | 0.0039 | 0.051 | 0.0095 | 0.058 | 0.0029 |  | 0.0014 |  |  |  | 0.0031 |  | 0.018 | 0.0046 | [6 empty] | 0.12 |  | 12/14/22 11:56:48 AM | 60
HIL RB 101 | [5 empty] | 0.0059 | 0.017 |  | 0.0038 | 0.053 | 0.0095 | 0.060 | 0.0029 |  | 0.0014 |  |  |  | 0.0033 |  | 0.020 | 0.0050 | [6 empty] | 0.13 |  | 12/14/22 11:58:02 AM | 60
HIL RB 102 | [5 empty] | 0.0050 | 0.012 |  | 0.0037 | 0.054 | 0.0094 | 0.047 | 0.0026 | [5 empty] | 0.0029 |  | 0.020 | 0.0045 | [6 empty] | 0.097 |  | 12/14/22 11:59:14 AM | 60
HIL RB 103 |  |  | 0.027 |  |  | 0.0070 | 0.014 |  | 0.0041 | 0.053 | 0.0079 | 0.060 | 0.0030 | 0.0028 | 0.0015 | 0.0015 |  |  | 0.0035 |  | 0.024 | 0.0055 | [6 empty] | 0.13 |  | 12/14/22 12:00:33 PM | 60
HIL RB 104 |  |  | 0.022 |  |  | 0.0056 | 0.011 |  | 0.0040 | 0.054 | 0.0090 | 0.044 | 0.0024 | 0.0026 | 0.0014 |  |  |  | 0.0026 |  | 0.016 | 0.0043 | [6 empty] | 0.090 |  | 12/14/22 12:01:55 PM | 60
HIL RB 105 | [5 empty] | 0.0054 | 0.016 |  | 0.0038 | 0.055 | 0.0087 | 0.055 | 0.0026 |  | 0.0015 |  |  |  | 0.0030 |  | 0.018 | 0.0048 | [6 empty] | 0.12 |  | 12/14/22 12:03:12 PM | 60
HIL RB 106 |  |  | 0.021 |  |  | 0.0058 | 0.020 |  | 0.0041 | 0.053 | 0.0085 | 0.052 | 0.0026 |  | 0.0014 |  |  |  | 0.0030 |  | 0.019 | 0.0046 | [6 empty] | 0.11 |  | 12/14/22 12:04:29 PM | 60
HIL RB 107 |  |  | 0.028 |  |  | 0.0076 | 0.018 |  | 0.0045 | 0.046 | 0.012 | 0.069 | 0.0031 | [5 empty] | 0.0036 |  | 0.022 | 0.0053 | 0.0084 | [5 empty] | 0.15 |  | 12/14/22 12:05:45 PM | 60
HIL RB 108 |  |  | 0.027 |  |  | 0.0070 | 0.021 |  | 0.0042 | 0.052 | 0.017 | 0.059 |  | 0.0028 | 0.0016 |  |  |  | 0.0036 |  | 0.023 | 0.0055 | 0.0086 | [5 empty] | 0.12 |  | 12/14/22 12:07:05 PM | 60
HIL RB 109 |  |  | 0.028 | 0.021 |  | 0.0066 | 0.017 | 0.0038 | 0.0032 | 0.054 | 0.011 | 0.047 | 0.0023 | 0.0035 | 0.0014 |  |  |  | 0.0027 |  | 0.015 | [7 empty] | 0.097 |  | 12/14/22 12:08:23 PM | 60
HIL RB 110 |  |  | 0.027 |  | 0.013 | 0.0073 | 0.012 |  | 0.0035 | 0.053 | 0.012 | 0.047 | 0.0025 | 0.0032 | 0.0014 |  |  |  | 0.0028 |  | 0.016 | 0.0044 | [6 empty] | 0.097 |  | 12/14/22 12:09:38 PM | 60
HIL RB 111 | [5 empty] | 0.0044 | 0.014 |  | 0.0032 | 0.055 | 0.011 | 0.048 | 0.0024 |  | 0.0014 |  |  |  | 0.0029 |  | 0.016 | 0.0045 | [6 empty] | 0.100 |  | 12/14/22 12:10:50 PM | 60
HIL RB 112 | [5 empty] | 0.0048 | 0.012 |  | 0.0034 | 0.056 | 0.011 | 0.052 | 0.0025 |  | 0.0015 |  |  |  | 0.0029 |  | 0.016 | [7 empty] | 0.11 |  | 12/14/22 12:12:05 PM | 60
HIL RB 113 |  |  |  |  | 0.0063 | 0.0045 | 0.0076 |  | 0.0031 | 0.055 | 0.012 | 0.052 | 0.0025 |  | 0.0015 |  |  |  | 0.0029 |  | 0.015 | 0.0047 | [6 empty] | 0.11 |  | 12/14/22 12:13:15 PM | 60
HIL RB 114 |  |  | 0.020 |  | 0.0076 | 0.0059 | 0.011 |  | 0.0033 | 0.056 | 0.012 | 0.058 | 0.0028 |  | 0.0016 |  |  |  | 0.0031 |  | 0.016 | [7 empty] | 0.12 |  | 12/14/22 12:14:27 PM | 60
HIL RB 115 | [5 empty] | 0.0045 | 0.0092 |  | 0.0033 | 0.054 | 0.012 | 0.053 | 0.0026 |  | 0.0015 |  |  |  | 0.0028 |  | 0.016 | 0.0046 | [6 empty] | 0.11 |  | 12/14/22 12:15:37 PM | 60
HIL RB 116 | [5 empty] | 0.0041 | 0.0094 |  | 0.0030 | 0.054 | 0.012 | 0.045 | 0.0025 | [5 empty] | 0.0027 |  | 0.015 | 0.0041 | [6 empty] | 0.092 |  | 12/14/22 12:16:48 PM | 60
HIL RB 117 | [5 empty] | 0.0042 | 0.0066 |  | 0.0032 | 0.054 | 0.012 | 0.047 | 0.0023 | [5 empty] | 0.0026 |  | 0.015 | 0.0042 | [6 empty] | 0.095 |  | 12/14/22 12:18:07 PM | 60
HIL RB 118 |  |  |  |  | 0.0066 | 0.0046 | 0.0059 |  | 0.0030 | 0.055 | 0.013 | 0.043 | 0.0022 | [5 empty] | 0.0026 |  | 0.014 | 0.0041 | [6 empty] | 0.087 |  | 12/14/22 12:19:23 PM | 60
HIL RB 119 | [5 empty] | 0.0042 | 0.0069 |  | 0.0034 | 0.053 | 0.012 | 0.047 | 0.0023 | [5 empty] | 0.0026 |  | 0.014 | 0.0042 | [6 empty] | 0.097 |  | 12/14/22 12:20:57 PM | 60
HIL RB 120 | [5 empty] | 0.0046 | 0.0081 |  | 0.0033 | 0.054 | 0.013 | 0.050 | 0.0024 |  | 0.0014 |  |  |  | 0.0028 |  | 0.016 | 0.0046 | [6 empty] | 0.10 |  | 12/14/22 12:22:12 PM | 60
HIL RB 121 | [5 empty] | 0.0043 | 0.0083 |  | 0.0032 | 0.054 | 0.013 | 0.044 | 0.0023 |  | 0.0014 |  |  |  | 0.0027 |  | 0.014 | [7 empty] | 0.090 |  | 12/14/22 12:23:29 PM | 60
HIL RB 122 | [5 empty] | 0.0046 | 0.0085 |  | 0.0035 | 0.055 | 0.011 | 0.048 | 0.0024 |  | 0.0015 |  |  |  | 0.0029 |  | 0.016 | 0.0048 | [6 empty] | 0.098 |  | 12/14/22 12:24:45 PM | 60
HIL RB 123 |  |  | 0.020 |  |  | 0.0054 | 0.011 |  |  | 0.057 | 0.0080 |  | 0.0025 |  | 0.0017 | 0.0018 |  |  | 0.0031 |  | 0.016 | [7 empty] | 0.036 |  | 12/14/22 12:26:39 PM | 60
HIL RB 124 | [5 empty] | 0.0047 | 0.011 |  | 0.0031 | 0.055 | 0.012 | 0.047 | 0.0024 |  | 0.0014 |  |  |  | 0.0029 |  | 0.018 | 0.0047 | [6 empty] | 0.030 |  | 12/14/22 12:27:56 PM | 60
HIL RB 125 |  |  | 0.026 |  |  | 0.0071 | 0.013 |  |  | 0.055 | 0.0092 |  | 0.0031 | 0.0029 | 0.0018 |  |  |  | 0.0036 |  | 0.022 | [7 empty] | 0.042 |  | 12/14/22 12:29:09 PM | 60
HIL RB 126 |  |  | 0.021 |  |  | 0.0053 | 0.0084 |  |  | 0.055 | 0.0064 |  |  |  | 0.0013 |  |  |  | 0.0031 |  | 0.021 | 0.0050 | [6 empty] | 0.032 |  | 12/14/22 12:30:21 PM | 60
HIL RB 127 | [5 empty] | 0.0051 | 0.0089 |  |  | 0.054 | 0.010 |  | 0.0033 |  | 0.0015 |  |  |  | 0.0030 |  | 0.016 | [7 empty] | 0.040 |  | 12/14/22 12:31:33 PM | 60
HIL RB 128 |  |  | 0.022 |  | 0.0082 | 0.0055 | 0.011 |  | 0.0033 | 0.055 | 0.010 | 0.054 | 0.0027 | 0.0025 | 0.0016 |  |  |  | 0.0034 |  | 0.021 | 0.0053 | [6 empty] | 0.11 |  | 12/14/22 12:32:44 PM | 60
HIL RB 129 |  |  | 0.023 |  |  | 0.0057 | 0.0094 |  | 0.0034 | 0.055 | 0.011 | 0.058 | 0.0029 | 0.0026 | 0.0015 |  |  |  | 0.0032 |  | 0.020 | 0.0051 | [6 empty] | 0.037 |  | 12/14/22 12:33:54 PM | 60
HIL RB 130 |  |  | 0.020 |  | 0.0071 | 0.0063 | 0.0091 |  |  | 0.054 | 0.011 | 0.050 | 0.0026 | 0.0027 |  |  |  |  | 0.0028 |  | 0.017 | [7 empty] | 0.10 |  | 12/14/22 12:35:20 PM | 60
HIL RB 131 |  |  | 0.024 |  |  | 0.0062 | 0.011 |  | 0.0032 | 0.054 | 0.0100 | 0.060 | 0.0029 | 0.0026 | 0.0016 |  |  |  | 0.0033 |  | 0.020 | 0.0052 | [6 empty] | 0.039 |  | 12/14/22 12:36:36 PM | 60
HIL RB 132 |  |  | 0.023 |  |  | 0.0054 | 0.010 |  | 0.0030 | 0.054 | 0.013 | 0.053 | 0.0025 | 0.0028 | 0.0015 |  |  |  | 0.0030 |  | 0.017 | 0.0048 | [6 empty] | 0.11 |  | 12/14/22 12:37:51 PM | 60
HIL RB 133 | [5 empty] | 0.0055 | 0.0100 |  |  | 0.053 | 0.015 | 0.059 |  | 0.0028 | 0.0016 |  |  |  | 0.0033 |  | 0.019 | [7 empty] | 0.038 |  | 12/14/22 12:39:16 PM | 60
HIL RB 134 |  |  | 0.028 |  |  | 0.0057 | 0.011 |  |  | 0.054 | 0.017 | 0.058 |  | 0.0029 | 0.0017 |  |  |  | 0.0033 |  | 0.018 | 0.0054 | [6 empty] | 0.038 |  | 12/14/22 12:40:26 PM | 60
HIL RB 135 |  |  | 0.022 |  |  | 0.0054 | 0.010 |  |  | 0.056 | 0.0091 | 0.047 | 0.0023 | 0.0023 | 0.0015 |  |  |  | 0.0034 |  | 0.022 | 0.0053 | [6 empty] | 0.030 |  | 12/14/22 12:41:43 PM | 60
HIL RB 136 | [5 empty] | 0.0059 | 0.011 |  |  | 0.055 | 0.012 | 0.063 | 0.0033 |  | 0.0018 |  |  |  | 0.0036 |  | 0.020 | 0.0057 | [6 empty] | 0.041 |  | 12/14/22 12:42:55 PM | 60
HIL RB 137 |  |  | 0.021 |  | 0.0080 | 0.0069 | 0.013 |  |  | 0.054 | 0.011 |  | 0.0027 |  | 0.0016 |  |  |  | 0.0031 |  | 0.018 | 0.0051 | [6 empty] | 0.037 |  | 12/14/22 12:44:08 PM | 60
HIL RB 138 |  |  | 0.031 |  | 0.013 | 0.0093 | 0.017 |  |  | 0.059 | 0.013 |  | 0.0032 | 0.0030 | 0.0023 | 0.0023 |  |  | 0.0041 |  | 0.019 | [7 empty] | 0.049 |  | 12/14/22 12:45:19 PM | 60
HIL RB 139 |  |  | 0.017 |  |  | 0.0043 | 0.011 |  | 0.0029 | 0.053 | 0.013 | 0.050 | 0.0026 |  | 0.0014 |  |  |  | 0.0028 |  | 0.015 | 0.0043 | [6 empty] | 0.10 |  | 12/14/22 12:46:44 PM | 60
HIL RB 140 |  |  | 0.020 |  | 0.0080 | 0.0057 | 0.015 |  | 0.0032 | 0.053 | 0.013 | 0.050 | 0.0026 |  | 0.0014 |  |  |  | 0.0028 |  | 0.017 | 0.0044 | [6 empty] | 0.10 |  | 12/14/22 12:48:01 PM | 60
HIL RB 141 | [5 empty] | 0.0050 | 0.010 |  | 0.0032 | 0.053 | 0.013 | 0.048 | 0.0027 | [5 empty] | 0.0030 |  | 0.020 | 0.0046 | [6 empty] | 0.099 |  | 12/14/22 12:49:16 PM | 60
HIL RB 142 | [5 empty] | 0.0047 |  |  | 0.0032 | 0.054 | 0.014 | 0.045 | 0.0025 | [5 empty] | 0.0030 |  | 0.020 | 0.0046 | [6 empty] | 0.093 |  | 12/14/22 12:50:38 PM | 60
HIL RB 143 | [5 empty] | 0.0046 |  |  | 0.0032 | 0.054 | 0.014 | 0.047 | 0.0025 | [5 empty] | 0.0030 |  | 0.019 | 0.0046 | [6 empty] | 0.097 |  | 12/14/22 12:51:53 PM | 60
HIL RB 144 |  |  | 0.039 |  | 0.019 | 0.012 | 0.019 |  |  | 0.056 | 0.013 |  | 0.0041 |  | 0.0023 |  |  |  | 0.0044 |  | 0.023 | [7 empty] | 0.052 |  | 12/14/22 12:53:23 PM | 60
HIL RB 145 | [5 empty] | 0.0060 | 0.011 |  | 0.0032 | 0.054 | 0.013 | 0.056 | 0.0029 |  | 0.0015 |  |  |  | 0.0033 |  | 0.020 | [7 empty] | 0.036 |  | 12/14/22 12:54:50 PM | 60
HIL RB 146 |  |  | 0.022 |  |  | 0.0058 | 0.012 |  | 0.0031 | 0.056 | 0.013 | 0.051 | 0.0026 |  | 0.0016 |  |  |  | 0.0033 |  | 0.020 | [7 empty] | 0.033 |  | 12/14/22 12:56:06 PM | 60
HIL RA 1 |  |  | 0.034 |  |  | 0.0097 | 0.024 |  |  | 0.046 | 0.034 |  |  | 0.0041 | 0.0023 | 0.0024 |  |  | 0.0044 |  | 0.020 | 0.0070 | 0.011 | [5 empty] | 0.048 |  | 12/14/22 2:05:12 PM | 60
HIL RA 2 |  |  | 0.021 |  |  | 0.0057 | 0.011 |  | 0.0028 | 0.049 | 0.025 |  |  |  | 0.0017 |  | 0.0021 |  | 0.0034 |  | 0.016 | 0.0054 | [6 empty] | 0.043 |  | 12/14/22 2:06:34 PM | 60
HIL RA 3 | [5 empty] | 0.0050 | 0.0074 |  | 0.0030 | 0.054 | 0.014 | 0.055 | 0.0027 | [5 empty] | 0.0029 |  | 0.014 | 0.0046 | [6 empty] | 0.12 |  | 12/14/22 2:07:44 PM | 60
HIL RA 4 |  |  | 0.017 |  |  | 0.0046 | 0.0080 |  | 0.0028 | 0.052 | 0.012 | 0.060 | 0.0030 | [5 empty] | 0.0030 |  | 0.011 | 0.0045 | [6 empty] | 0.13 |  | 12/14/22 2:08:56 PM | 60
HIL RA 5 |  |  | 0.016 |  |  | 0.0043 | 0.0080 |  | 0.0029 | 0.053 | 0.012 | 0.056 | 0.0028 | 0.0028 |  |  |  |  | 0.0029 |  | 0.0079 | 0.0043 | [6 empty] | 0.12 |  | 12/14/22 2:10:20 PM | 60
HIL RA 6 |  |  | 0.022 |  |  | 0.0062 | 0.013 | 0.0049 |  | 0.051 | 0.013 | 0.077 | 0.0034 | 0.0034 | 0.0020 |  |  |  | 0.0036 |  | 0.0075 | 0.0055 | [6 empty] | 0.051 |  | 12/14/22 2:11:33 PM | 60
HIL RA 7 | [5 empty] | 0.0047 | 0.0080 |  | 0.0028 | 0.050 | 0.017 | 0.065 |  |  |  |  | 0.0019 |  | 0.0032 |  | 0.0064 | 0.0045 | [6 empty] | 0.043 |  | 12/14/22 2:13:02 PM | 60
HIL RA 8 | [5 empty] | 0.0041 | 0.0071 |  | 0.0028 | 0.054 | 0.011 | 0.048 | 0.0026 | [5 empty] | 0.0027 |  | 0.014 | 0.0043 | [6 empty] | 0.099 |  | 12/14/22 2:14:19 PM | 60
HIL RA 9 | [5 empty] | 0.0044 | 0.0073 |  |  | 0.054 | 0.012 | 0.051 | 0.0025 |  | 0.0014 |  |  |  | 0.0028 |  | 0.013 | 0.0044 | [6 empty] | 0.11 |  | 12/14/22 2:15:37 PM | 60
HIL RA 10 |  |  |  |  | 0.0069 | 0.0052 | 0.010 |  | 0.0031 | 0.053 | 0.016 | 0.053 |  |  | 0.0015 |  |  |  | 0.0030 |  | 0.016 | 0.0048 | [6 empty] | 0.034 |  | 12/14/22 2:16:48 PM | 60
HIL RA 11 |  |  | 0.023 |  | 0.0070 | 0.0053 | 0.0090 |  | 0.0031 | 0.054 | 0.014 | 0.053 | 0.0025 | 0.0027 | 0.0015 |  |  |  | 0.0029 |  | 0.016 | 0.0047 | [6 empty] | 0.11 |  | 12/14/22 2:18:30 PM | 60
HIL RA 12 | [5 empty] | 0.0043 | 0.0073 |  | 0.0030 | 0.054 | 0.013 | 0.048 | 0.0023 | [5 empty] | 0.0027 |  | 0.015 | 0.0044 | [6 empty] | 0.10 |  | 12/14/22 2:19:49 PM | 60
HIL RA 13 | [5 empty] | 0.0044 | 0.0074 |  | 0.0029 | 0.050 | 0.014 | 0.064 | 0.0032 | [5 empty] | 0.0030 |  | 0.0054 | 0.0045 | [6 empty] | 0.042 |  | 12/14/22 2:21:04 PM | 60
HIL RA 14 |  |  | 0.016 |  | 0.0054 | 0.0045 | 0.0079 |  |  | 0.058 | 0.011 | 0.044 | 0.0023 | 0.0026 | 0.0015 |  |  |  | 0.0032 |  | 0.013 | 0.0050 | [6 empty] | 0.090 |  | 12/14/22 2:22:15 PM | 60
HIL RA 15 |  |  | 0.016 |  | 0.0063 | 0.0051 | 0.0083 |  |  | 0.055 | 0.011 | 0.053 | 0.0025 | 0.0032 | 0.0016 | 0.0015 |  |  | 0.0029 |  | 0.0058 | 0.0045 | [6 empty] | 0.11 |  | 12/14/22 2:23:25 PM | 60
HIL RA 16 |  |  | 0.017 |  | 0.0066 | 0.0051 | 0.0095 |  | 0.0030 | 0.054 | 0.013 | 0.061 | 0.0028 |  | 0.0017 |  |  |  | 0.0031 |  | 0.0085 | 0.0049 | [6 empty] | 0.13 |  | 12/14/22 2:24:42 PM | 60
HIL RA 17 | [5 empty] | 0.0034 | 0.0055 |  | 0.0027 | 0.053 | 0.012 | 0.039 | 0.0022 |  |  |  | 0.0015 |  | 0.0025 |  | 0.011 | 0.0038 | [6 empty] | 0.081 |  | 12/14/22 2:25:55 PM | 60
HIL RA 18 |  |  | 0.019 | 0.015 | 0.011 | 0.0058 | 0.010 |  |  | 0.053 | 0.011 | 0.040 | 0.0023 |  | 0.0013 |  |  |  | 0.0026 |  | 0.012 | 0.0039 | [6 empty] | 0.082 |  | 12/14/22 2:27:29 PM | 60
HIL RA 19 |  |  | 0.026 |  | 0.011 |  | 0.0089 |  |  | 0.056 | 0.0096 | 0.036 | 0.0024 | [5 empty] | 0.0034 |  | 0.024 | 0.0051 | [6 empty] | 0.072 |  | 12/14/22 2:28:42 PM | 60
HIL RA 20 | [8 empty] | 0.0039 | 0.056 | 0.012 | 0.037 | 0.0021 | 0.0019 |  |  |  |  | 0.0035 |  | 0.028 | 0.0055 | [6 empty] | 0.075 |  | 12/14/22 2:30:02 PM | 60
HIL RA 21 |  |  |  |  | 0.012 | 0.0075 | 0.0095 |  | 0.0040 | 0.054 | 0.014 | 0.045 | 0.0025 | [5 empty] | 0.0037 |  | 0.029 | 0.0055 | [6 empty] | 0.093 |  | 12/14/22 2:31:47 PM | 60
HIL RA 22 |  |  | 0.028 |  | 0.012 | 0.0077 | 0.011 |  | 0.0041 | 0.057 | 0.012 | 0.043 | 0.0029 |  | 0.0012 |  |  |  | 0.0037 |  | 0.026 | 0.0054 | [6 empty] | 0.088 |  | 12/14/22 2:33:07 PM | 60
HIL RA 23 |  |  | 0.036 |  | 0.016 | 0.010 | 0.013 |  |  | 0.047 | 0.011 | 0.064 | 0.0027 |  | 0.0014 |  |  |  | 0.0047 |  | 0.029 | 0.0059 | 0.0078 | [5 empty] | 0.14 |  | 12/14/22 2:34:25 PM | 60
HIL RA 24 | [5 empty] | 0.0054 | 0.010 |  | 0.0032 | 0.055 | 0.011 | 0.042 | 0.0028 |  | 0.0012 |  |  |  | 0.0032 |  | 0.023 | 0.0050 | [6 empty] | 0.027 |  | 12/14/22 2:35:48 PM | 60
HIL RA 25 | [5 empty] | 0.0049 | 0.0095 |  |  | 0.056 | 0.0093 | 0.061 | 0.0030 |  | 0.0016 |  |  |  | 0.0030 |  | 0.014 | 0.0050 | [6 empty] | 0.13 |  | 12/14/22 2:37:52 PM | 60
HIL RA 26 |  |  | 0.017 |  | 0.0060 | 0.0042 | 0.0086 |  | 0.0029 | 0.054 | 0.010 | 0.051 | 0.0024 | 0.0025 |  |  |  |  | 0.0027 |  | 0.012 | 0.0042 | [6 empty] | 0.11 |  | 12/14/22 2:39:12 PM | 60
HIL RA 27 | [5 empty] | 0.0044 | 0.0092 |  | 0.0028 | 0.053 | 0.011 | 0.058 | 0.0030 |  | 0.0015 |  |  |  | 0.0031 |  | 0.012 | 0.0047 | [6 empty] | 0.12 |  | 12/14/22 2:40:24 PM | 60
HIL RA 28 | [5 empty] | 0.0038 | 0.0081 |  | 0.0029 | 0.055 | 0.0089 | 0.046 |  |  | 0.0013 |  |  |  | 0.0030 |  | 0.012 | 0.0044 | [6 empty] | 0.093 |  | 12/14/22 2:41:35 PM | 60
HIL RA 29 |  |  |  |  | 0.0054 | 0.0039 | 0.0086 |  | 0.0029 | 0.054 | 0.012 | 0.056 | 0.0029 | 0.0026 |  |  |  |  | 0.0028 |  | 0.0055 | 0.0041 | [6 empty] | 0.12 |  | 12/14/22 2:42:48 PM | 60
HIL RA 30 |  |  | 0.017 |  |  | 0.0047 | 0.0078 |  | 0.0030 | 0.051 | 0.012 | 0.061 | 0.0029 | 0.0028 |  |  |  |  | 0.0030 |  | 0.0064 | 0.0043 | [6 empty] | 0.13 |  | 12/14/22 2:44:07 PM | 60
HIL RA 31 | [5 empty] | 0.0042 | 0.011 |  | 0.0029 | 0.054 | 0.010 | 0.060 | 0.0030 |  | 0.0016 |  |  |  | 0.0029 |  | 0.0077 | 0.0045 | [6 empty] | 0.12 |  | 12/14/22 2:45:20 PM | 60
HIL RA 32 | [5 empty] | 0.0046 | 0.015 |  | 0.0030 | 0.054 | 0.010 | 0.049 | 0.0025 |  | 0.0013 |  |  |  | 0.0028 |  | 0.016 | [7 empty] | 0.10 |  | 12/14/22 2:46:38 PM | 60
HIL RA 33 | [5 empty] | 0.0073 | 0.011 |  |  | 0.059 | 0.0088 | 0.074 | 0.0038 |  | 0.0017 |  |  |  | 0.0040 |  | 0.025 | 0.0062 | [6 empty] | 0.049 |  | 12/14/22 2:47:56 PM | 60
HIL RA 34 | [5 empty] | 0.0081 | 0.016 |  |  | 0.050 | 0.0065 | 0.075 | 0.0032 | 0.0024 | 0.0017 |  |  |  | 0.0042 |  | 0.027 | 0.0061 | [6 empty] | 0.044 |  | 12/14/22 2:49:17 PM | 60
HIL RA 35 |  |  | 0.029 |  |  | 0.0067 | 0.013 |  |  | 0.054 | 0.0078 | 0.063 | 0.0029 | 0.0028 | 0.0016 |  |  |  | 0.0034 |  | 0.019 | 0.0055 | [6 empty] | 0.13 |  | 12/14/22 2:50:33 PM | 60
HIL RA 36 |  |  | 0.022 |  |  | 0.0059 | 0.018 |  |  | 0.051 | 0.011 | 0.068 |  |  | 0.0017 |  |  |  | 0.0033 |  | 0.014 | 0.0051 | [6 empty] | 0.045 |  | 12/14/22 2:51:49 PM | 60
HIL RA 37 | [5 empty] | 0.0047 | 0.014 |  |  | 0.055 | 0.0098 | 0.058 | 0.0025 |  | 0.0015 |  |  |  | 0.0030 |  | 0.013 | 0.0048 | [6 empty] | 0.12 |  | 12/14/22 2:53:08 PM | 60
HIL RA 38 | [5 empty] | 0.0038 | 0.013 |  | 0.0030 | 0.055 | 0.0076 | 0.040 | 0.0026 |  | 0.0012 |  |  |  | 0.0027 |  | 0.014 | 0.0041 | [6 empty] | 0.080 |  | 12/14/22 2:54:30 PM | 60
HIL RA 39 |  |  | 0.019 |  | 0.0081 | 0.0056 | 0.0095 |  |  | 0.054 | 0.0097 | 0.058 | 0.0025 | 0.0023 | 0.0014 |  |  |  | 0.0028 |  | 0.013 | 0.0046 | [6 empty] | 0.12 |  | 12/14/22 2:56:03 PM | 60
HIL RA 40 | [5 empty] | 0.0048 | 0.013 |  | 0.0030 | 0.052 | 0.0096 | 0.057 | 0.0028 |  | 0.0014 |  |  |  | 0.0028 |  | 0.013 | 0.0045 | [6 empty] | 0.12 |  | 12/14/22 2:57:31 PM | 60
HIL RA 41 |  |  | 0.017 |  | 0.0067 | 0.0053 | 0.0097 |  | 0.0030 | 0.052 | 0.013 | 0.054 | 0.0028 |  | 0.0014 |  |  |  | 0.0028 |  | 0.013 | 0.0044 | [6 empty] | 0.11 |  | 12/14/22 2:59:13 PM | 60
HIL RA 42 |  |  |  |  | 0.0076 | 0.0065 | 0.015 |  |  | 0.052 | 0.013 | 0.061 | 0.0030 |  | 0.0016 |  |  |  | 0.0031 |  | 0.015 | 0.0048 | [6 empty] | 0.13 |  | 12/14/22 3:00:37 PM | 60
HIL RA 43 | [5 empty] | 0.0056 | 0.0099 |  | 0.0028 | 0.050 | 0.015 | 0.058 | 0.0033 | [5 empty] | 0.0030 |  | 0.016 | 0.0044 | [6 empty] | 0.038 |  | 12/14/22 3:02:15 PM | 60
HIL RA 44 |  |  | 0.020 |  | 0.011 | 0.0059 | 0.0093 |  | 0.0028 | 0.050 | 0.015 | 0.056 | 0.0032 | [5 empty] | 0.0028 |  | 0.014 | 0.0042 | [6 empty] | 0.036 |  | 12/14/22 3:03:36 PM | 60
HIL RA 45 | [5 empty] | 0.0050 | 0.0084 |  | 0.0028 | 0.051 | 0.015 | 0.059 | [6 empty] | 0.0029 |  | 0.016 | [7 empty] | 0.038 |  | 12/14/22 3:05:27 PM | 60
HIL RA 46 | [5 empty] | 0.0048 | 0.0082 |  | 0.0029 | 0.053 | 0.012 | 0.044 | 0.0023 | [5 empty] | 0.0028 |  | 0.019 | [7 empty] | 0.091 |  | 12/14/22 3:06:55 PM | 60
HIL RA 47 | [5 empty] | 0.0062 | 0.015 |  |  | 0.054 | 0.012 | 0.056 | 0.0031 |  | 0.0014 |  |  |  | 0.0032 |  | 0.021 | 0.0051 | [6 empty] | 0.037 |  | 12/14/22 3:08:18 PM | 60
HIL RA 48 | [5 empty] | 0.0055 | 0.012 |  | 0.0033 | 0.055 | 0.0088 | 0.029 | 0.0019 | 0.0016 | 0.0011 |  |  |  | 0.0028 |  | 0.024 | 0.0046 | [6 empty] | 0.060 |  | 12/14/22 3:09:37 PM | 60
HIL RA 49 |  |  | 0.020 |  |  | 0.0054 | 0.011 |  | 0.0031 | 0.057 | 0.011 | 0.054 | 0.0028 | 0.0035 | 0.0016 |  |  |  | 0.0031 |  | 0.014 | 0.0048 | [6 empty] | 0.11 |  | 12/14/22 3:11:44 PM | 60
HIL RA 50 |  |  | 0.018 |  |  | 0.0046 | 0.014 |  | 0.0029 | 0.053 | 0.011 | 0.055 | 0.0027 | 0.0026 | 0.0015 |  |  |  | 0.0029 |  | 0.013 | 0.0045 | [6 empty] | 0.12 |  | 12/14/22 3:13:06 PM | 60
HIL RA 51 | [5 empty] | 0.0037 | 0.0099 |  |  | 0.054 | 0.010 | 0.040 | 0.0022 |  | 0.0012 |  |  |  | 0.0025 |  | 0.011 | 0.0039 | [6 empty] | 0.081 |  | 12/14/22 3:14:16 PM | 60
HIL RA 52 | [5 empty] | 0.0036 | 0.011 |  | 0.0027 | 0.054 | 0.011 | 0.044 | 0.0024 |  | 0.0013 |  |  |  | 0.0026 |  | 0.011 | 0.0040 | [6 empty] | 0.091 |  | 12/14/22 3:15:28 PM | 60
HIL RA 53 | [5 empty] | 0.0036 | 0.015 |  | 0.0029 | 0.054 | 0.010 | 0.039 | 0.0023 |  | 0.0013 |  |  |  | 0.0025 |  | 0.011 | 0.0039 | [6 empty] | 0.080 |  | 12/14/22 3:16:43 PM | 60
HIL RA 54 |  |  | 0.023 |  | 0.0076 | 0.0068 | 0.011 |  |  | 0.052 | 0.013 | 0.061 | 0.0032 | [5 empty] | 0.0032 |  | 0.014 | 0.0047 | [6 empty] | 0.040 |  | 12/14/22 3:17:58 PM | 60
HIL RA 55 | [5 empty] | 0.0044 | 0.018 |  | 0.0030 | 0.055 | 0.011 | 0.051 | 0.0025 |  | 0.0015 |  |  |  | 0.0027 |  | 0.011 | 0.0043 | [6 empty] | 0.10 |  | 12/14/22 3:19:11 PM | 60
HIL RA 56 | [5 empty] | 0.0050 | 0.019 |  | 0.0030 | 0.054 | 0.011 | 0.051 | 0.0029 |  | 0.0015 |  |  |  | 0.0031 |  | 0.018 | 0.0048 | [6 empty] | 0.11 |  | 12/14/22 3:20:32 PM | 60
HIL RA 57 | [5 empty] | 0.0066 | 0.013 |  |  | 0.049 | 0.0095 | 0.073 | 0.0034 |  | 0.0017 |  |  |  | 0.0034 |  | 0.019 | 0.0053 | [6 empty] | 0.049 |  | 12/14/22 3:21:51 PM | 60
HIL RA 58 |  |  | 0.028 |  |  | 0.0069 | 0.015 |  |  | 0.049 | 0.010 | 0.070 | 0.0036 |  | 0.0016 |  |  |  | 0.0034 |  | 0.020 | 0.0052 | [6 empty] | 0.047 |  | 12/14/22 3:23:08 PM | 60
HIL RA 59 |  |  | 0.022 |  |  | 0.0057 | 0.010 |  |  | 0.051 | 0.011 | 0.065 | 0.0034 | 0.0029 |  |  |  |  | 0.0029 |  | 0.015 | 0.0045 | [6 empty] | 0.043 |  | 12/14/22 3:24:53 PM | 60
HIL RA 60 | [5 empty] | 0.0048 | 0.0085 |  | 0.0030 | 0.052 | 0.0100 |  | 0.0032 | [5 empty] | 0.0030 |  | 0.0100 | 0.0048 | [6 empty] | 0.043 |  | 12/14/22 3:26:10 PM | 60
HIL RA 61 |  |  | 0.027 |  |  | 0.0070 | 0.015 |  |  | 0.046 | 0.0097 | 0.081 | 0.0035 |  | 0.0020 |  |  |  | 0.0036 |  | 0.012 | 0.0058 | [6 empty] | 0.056 |  | 12/14/22 3:27:24 PM | 60
HIL RA 62 | [5 empty] | 0.0047 | 0.011 |  | 0.0029 | 0.051 | 0.010 | 0.063 | 0.0031 |  | 0.0016 |  |  |  | 0.0029 |  | 0.012 | 0.0046 | [6 empty] | 0.041 |  | 12/14/22 3:28:40 PM | 60
HIL RA 63 | [5 empty] | 0.0070 | 0.014 |  |  | 0.050 | 0.011 |  | 0.0039 |  | 0.0022 | 0.0022 |  |  | 0.0040 |  | 0.017 | 0.0062 | [6 empty] | 0.056 |  | 12/14/22 3:29:57 PM | 60
HIL RA 64 | [5 empty] | 0.0048 | 0.012 |  | 0.0029 | 0.054 | 0.0058 | 0.034 | 0.0020 |  | 0.0010 |  |  |  | 0.0025 |  | 0.021 | 0.0043 | [6 empty] | 0.021 |  | 12/14/22 3:31:17 PM | 60
HIL RA 65 | [5 empty] | 0.0066 | 0.014 |  |  | 0.048 | 0.019 | 0.064 | 0.0030 |  | 0.0016 |  |  |  | 0.0033 |  | 0.023 | [7 empty] | 0.042 |  | 12/14/22 3:32:37 PM | 60
HIL RA 66 |  |  | 0.025 |  |  | 0.0063 | 0.013 |  |  | 0.051 | 0.013 | 0.056 | 0.0033 |  | 0.0013 |  |  |  | 0.0031 |  | 0.023 | [7 empty] | 0.12 |  | 12/14/22 3:33:54 PM | 60
HIL RA 67 | [5 empty] | 0.0061 | 0.012 |  | 0.0033 | 0.053 | 0.016 | 0.054 |  |  | 0.0014 |  |  |  | 0.0034 |  | 0.024 | 0.0052 | 0.0069 | [5 empty] | 0.11 |  | 12/14/22 3:35:17 PM | 60
HIL RA 68 |  |  | 0.025 |  | 0.013 | 0.0081 | 0.012 |  |  | 0.051 | 0.013 | 0.069 | 0.0032 | [5 empty] | 0.0033 |  | 0.016 | 0.0050 | [6 empty] | 0.045 |  | 12/14/22 3:37:04 PM | 60
HIL RA 69 |  |  | 0.029 |  |  | 0.0076 | 0.015 |  |  | 0.046 | 0.014 | 0.078 | 0.0037 |  | 0.0019 |  |  |  | 0.0038 |  | 0.018 | [7 empty] | 0.053 |  | 12/14/22 3:38:24 PM | 60
HIL RA 70 | [5 empty] | 0.0052 | 0.0091 |  | 0.0030 | 0.052 | 0.014 | 0.061 | 0.0030 |  | 0.0016 |  |  |  | 0.0031 |  | 0.016 | [7 empty] | 0.039 |  | 12/14/22 3:39:33 PM | 60
HIL RA 71 |  |  |  |  | 0.0095 | 0.0076 | 0.012 |  |  | 0.051 | 0.014 | 0.068 | 0.0035 |  | 0.0018 |  |  |  | 0.0034 |  | 0.017 | [7 empty] | 0.045 |  | 12/14/22 3:40:59 PM | 60
HIL RA 72 |  |  | 0.027 |  | 0.013 | 0.010 | 0.022 |  |  | 0.057 | 0.017 |  | 0.0030 | 0.0027 | 0.0021 |  |  |  | 0.0039 |  | 0.020 | 0.0064 | [6 empty] | 0.042 |  | 12/14/22 3:42:12 PM | 60
HIL RA 73 |  |  | 0.020 |  |  | 0.0055 | 0.012 |  | 0.0029 | 0.055 | 0.010 | 0.058 | 0.0027 | 0.0034 | 0.0016 |  |  |  | 0.0030 |  | 0.014 | 0.0049 | [6 empty] | 0.12 |  | 12/14/22 3:43:54 PM | 60
HIL RA 74 | [5 empty] | 0.0043 | 0.014 |  |  | 0.053 | 0.010 | 0.047 | 0.0025 |  | 0.0014 |  |  |  | 0.0026 |  | 0.012 | 0.0041 | [6 empty] | 0.096 |  | 12/14/22 3:45:12 PM | 60
HIL RA 75 | [5 empty] | 0.0035 | 0.0086 |  |  | 0.054 | 0.0099 | 0.036 | 0.0020 |  | 0.0013 |  |  |  | 0.0025 |  | 0.011 | 0.0038 | [6 empty] | 0.074 |  | 12/14/22 3:46:26 PM | 60
HIL RA 76 | [5 empty] | 0.0038 | 0.015 |  | 0.0028 | 0.054 | 0.012 | 0.042 | 0.0022 |  | 0.0014 |  |  |  | 0.0026 |  | 0.011 | 0.0040 | [6 empty] | 0.087 |  | 12/14/22 3:47:45 PM | 60
HIL RA 77 | [5 empty] | 0.0040 | 0.0099 |  | 0.0029 | 0.054 | 0.010 | 0.044 | 0.0023 |  | 0.0013 |  |  |  | 0.0028 |  | 0.014 | 0.0043 | [6 empty] | 0.091 |  | 12/14/22 3:49:39 PM | 60
HIL RA 78 | [5 empty] | 0.0042 | 0.011 |  | 0.0030 | 0.055 | 0.011 | 0.049 | 0.0026 |  | 0.0015 |  |  |  | 0.0028 |  | 0.013 | 0.0044 | [6 empty] | 0.10 |  | 12/14/22 3:51:06 PM | 60
HIL RA 79 | [5 empty] | 0.0035 | 0.0068 |  | 0.0027 | 0.052 | 0.0100 | 0.043 | 0.0023 |  | 0.0012 |  |  |  | 0.0025 |  | 0.011 | 0.0039 | [6 empty] | 0.088 |  | 12/14/22 3:52:21 PM | 60
HIL RA 80 | [5 empty] | 0.0040 | 0.011 |  | 0.0030 | 0.055 | 0.011 | 0.043 | 0.0024 |  | 0.0013 |  |  |  | 0.0026 |  | 0.015 | 0.0041 | [6 empty] | 0.088 |  | 12/14/22 3:53:50 PM | 60
HIL RA 81 | [6 empty] | 0.0095 |  |  | 0.047 | 0.0099 | 0.073 | 0.0033 | [5 empty] | 0.0033 |  | 0.018 | 0.0051 |  |  | 0.010 |  |  |  | 0.049 |  | 12/14/22 3:55:08 PM | 60
HIL RA 82 | [5 empty] | 0.0070 | 0.021 |  |  | 0.048 | 0.0089 | 0.076 | 0.0032 |  | 0.0017 |  |  |  | 0.0035 |  | 0.021 | 0.0053 | [6 empty] | 0.045 |  | 12/14/22 3:56:25 PM | 60
HIL RA 83 |  |  | 0.024 |  |  | 0.0052 | 0.0095 |  | 0.0031 | 0.050 | 0.0097 | 0.060 | 0.0030 | 0.0028 |  |  |  |  | 0.0028 |  | 0.016 | 0.0044 | [6 empty] | 0.13 |  | 12/14/22 3:57:59 PM | 60
HIL RA 84 | [5 empty] | 0.0040 | 0.0098 |  | 0.0030 | 0.054 | 0.011 | 0.044 | 0.0022 |  | 0.0013 |  |  |  | 0.0025 |  | 0.012 | [7 empty] | 0.090 |  | 12/14/22 3:59:10 PM | 60
HIL RA 85 |  |  | 0.019 |  | 0.0084 |  | 0.023 |  |  | 0.052 | 0.0098 | 0.054 | 0.0025 |  | 0.0015 |  |  |  | 0.0026 |  | 0.010 | 0.0041 | [6 empty] | 0.034 |  | 12/14/22 4:00:25 PM | 60
HIL RA 86 |  |  | 0.025 |  | 0.0086 | 0.0071 | 0.016 |  |  | 0.050 | 0.011 | 0.076 | 0.0039 |  |  | 0.0019 |  |  | 0.0034 |  | 0.011 | 0.0054 | [6 empty] | 0.051 |  | 12/14/22 4:01:41 PM | 60
HIL RA 87 |  |  | 0.028 |  | 0.010 | 0.0082 | 0.015 |  |  | 0.049 | 0.018 |  |  |  | 0.0020 | 0.0020 |  |  | 0.0038 |  | 0.019 | [7 empty] | 0.050 |  | 12/14/22 4:03:00 PM | 60
HIL RA 88 | [5 empty] | 0.0067 | 0.014 |  |  | 0.049 | 0.012 | 0.076 | 0.0037 |  | 0.0019 |  |  |  | 0.0035 |  | 0.016 | [7 empty] | 0.051 |  | 12/14/22 4:04:13 PM | 60
HIL RA 89 | [5 empty] | 0.0066 | 0.015 |  |  | 0.048 | 0.014 | 0.077 | 0.0036 |  | 0.0018 |  |  |  | 0.0036 |  | 0.014 | [7 empty] | 0.052 |  | 12/14/22 4:05:31 PM | 60
HIL RA 90 | [5 empty] | 0.0058 | 0.011 |  |  | 0.051 | 0.014 | 0.071 | 0.0037 |  | 0.0018 |  |  |  | 0.0033 |  | 0.013 | [7 empty] | 0.048 |  | 12/14/22 4:06:45 PM | 60
HIL RA 91 |  |  | 0.031 |  | 0.013 | 0.010 | 0.021 |  |  | 0.051 | 0.014 |  | 0.0037 |  | 0.0022 |  |  |  | 0.0040 |  | 0.021 | [7 empty] | 0.051 |  | 12/14/22 4:08:01 PM | 60
HIL RA 92 |  |  | 0.032 |  | 0.016 | 0.011 | 0.019 |  |  | 0.048 | 0.015 | 0.073 | 0.0033 |  | 0.0020 |  |  |  | 0.0036 |  | 0.023 | [7 empty] | 0.049 |  | 12/14/22 4:09:21 PM | 60
HIL RA 93 | [5 empty] | 0.0057 | 0.012 |  | 0.0030 | 0.055 | 0.014 | 0.043 | 0.0025 |  | 0.0013 |  |  |  | 0.0030 |  | 0.024 | [7 empty] | 0.027 |  | 12/14/22 4:10:39 PM | 60
HIL RA 94 | [5 empty] | 0.0063 | 0.016 |  |  | 0.052 | 0.015 |  |  |  | 0.0014 |  |  |  | 0.0030 |  | 0.023 | [7 empty] | 0.033 |  | 12/14/22 4:12:11 PM | 60
HIL RA 95 | [5 empty] | 0.0052 | 0.0094 |  | 0.0032 | 0.054 | 0.015 | 0.043 | [6 empty] | 0.0029 |  | 0.022 | [7 empty] | 0.028 |  | 12/14/22 4:13:35 PM | 60
HIL RA 96 |  |  | 0.026 |  | 0.010 | 0.0084 | 0.012 |  | 0.0034 | 0.055 | 0.017 |  |  | 0.0022 | 0.0016 |  |  |  | 0.0033 |  | 0.025 | 0.0058 | [6 empty] | 0.032 |  | 12/14/22 4:14:58 PM | 60
HIL RA 97 | [5 empty] | 0.0077 | 0.016 |  |  | 0.051 | 0.020 |  | 0.0039 |  | 0.0021 | 0.0022 |  |  | 0.0039 |  | 0.019 |  | 0.0085 | [5 empty] | 0.048 |  | 12/14/22 4:16:38 PM | 60
HIL RA 98 |  |  | 0.019 |  |  | 0.0052 | 0.024 |  |  | 0.053 | 0.014 | 0.051 | 0.0027 |  | 0.0015 |  |  |  | 0.0028 |  | 0.014 | 0.0044 | [6 empty] | 0.033 |  | 12/14/22 4:17:44 PM | 60
HIL RA 99 |  |  | 0.020 |  |  | 0.0050 | 0.011 |  | 0.0031 | 0.050 | 0.015 | 0.059 | 0.0033 | [5 empty] | 0.0029 |  | 0.015 | [7 empty] | 0.038 |  | 12/14/22 4:21:04 PM | 60
HIL RA 100 |  |  |  |  | 0.0067 | 0.0055 | 0.012 |  | 0.0031 | 0.054 | 0.013 | 0.052 | 0.0026 |  | 0.0014 |  |  |  | 0.0029 |  | 0.016 | [7 empty] | 0.11 |  | 12/14/22 4:22:21 PM | 60
HIL RA 101 |  |  | 0.027 |  | 0.0091 | 0.0082 | 0.014 |  |  | 0.053 | 0.014 | 0.061 | 0.0029 | 0.0031 | 0.0016 |  |  |  | 0.0033 |  | 0.019 | 0.0051 | [6 empty] | 0.039 |  | 12/14/22 4:23:52 PM | 60
HIL RA 102 |  |  | 0.018 |  | 0.0062 | 0.0058 | 0.0088 |  |  | 0.053 | 0.013 | 0.050 | 0.0025 | 0.0029 | 0.0015 |  | 0.0017 |  | 0.0027 |  | 0.0049 | 0.0040 | [6 empty] | 0.10 |  | 12/14/22 4:25:07 PM | 60
HIL RA 103 | [5 empty] | 0.0044 | 0.010 |  | 0.0029 | 0.054 | 0.011 | 0.049 | 0.0024 |  | 0.0013 |  |  |  | 0.0027 |  | 0.016 | 0.0043 | [6 empty] | 0.10 |  | 12/14/22 4:26:22 PM | 60
HIL RA 104 |  |  | 0.024 |  |  | 0.0065 | 0.018 |  |  | 0.054 | 0.0084 | 0.062 | 0.0035 |  | 0.0017 |  |  |  | 0.0032 |  | 0.020 | 0.0053 | [6 empty] | 0.041 |  | 12/14/22 4:27:35 PM | 60
HIL RA 105 |  |  | 0.019 |  |  | 0.0050 | 0.012 |  |  | 0.055 | 0.0085 | 0.050 | 0.0024 |  | 0.0014 |  |  |  | 0.0028 |  | 0.017 | [7 empty] | 0.10 |  | 12/14/22 4:28:49 PM | 60
HIL RA 106 |  |  | 0.025 |  | 0.0085 | 0.0074 | 0.013 |  |  | 0.053 | 0.0073 | 0.060 | 0.0027 |  | 0.0016 |  |  |  | 0.0031 |  | 0.019 | 0.0049 | [6 empty] | 0.039 |  | 12/14/22 4:31:26 PM | 60
HIL RA 107 |  |  | 0.030 |  | 0.010 | 0.0085 | 0.017 |  |  | 0.057 | 0.0091 | 0.064 |  | 0.0029 | 0.0018 |  |  |  | 0.0034 |  | 0.021 | 0.0058 | 0.0071 | [5 empty] | 0.042 |  | 12/14/22 4:32:46 PM | 60
HIL RA 108 |  |  | 0.029 |  |  | 0.0078 | 0.029 |  |  | 0.048 | 0.0088 |  | 0.0033 |  | 0.0017 |  |  |  | 0.0036 |  | 0.021 | 0.0056 | [6 empty] | 0.049 |  | 12/14/22 4:34:02 PM | 60
HIL RA 109 |  |  | 0.017 |  | 0.0065 | 0.0057 | 0.033 |  |  | 0.054 | 0.011 | 0.042 | 0.0021 | 0.0022 | 0.0013 |  |  |  | 0.0023 |  | 0.012 | 0.0037 | [6 empty] | 0.086 |  | 12/14/22 4:35:25 PM | 60
HIL RA 110 |  |  | 0.034 |  | 0.013 | 0.012 | 0.028 |  |  | 0.047 | 0.012 | 0.086 | 0.0036 | 0.0032 | 0.0021 |  |  |  | 0.0040 |  | 0.017 | [7 empty] | 0.052 |  | 12/14/22 4:36:42 PM | 60
HIL RA 111 |  |  | 0.018 |  |  | 0.0051 | 0.0077 |  |  | 0.053 | 0.012 | 0.035 | 0.0022 | 0.0039 |  |  |  |  | 0.0026 |  | 0.013 | 0.0038 | [6 empty] | 0.071 |  | 12/14/22 4:38:09 PM | 60
HIL RA 112 |  |  | 0.021 |  |  | 0.0069 | 0.027 |  |  | 0.050 | 0.012 | 0.063 | 0.0031 | 0.0026 | 0.0016 |  |  |  | 0.0030 |  | 0.013 | [7 empty] | 0.042 |  | 12/14/22 4:39:31 PM | 60
HIL RA 113 |  |  | 0.021 |  |  | 0.0056 | 0.020 |  | 0.0029 | 0.050 | 0.015 | 0.069 | 0.0033 |  | 0.0018 |  |  |  | 0.0032 |  | 0.0098 | 0.0048 | [6 empty] | 0.045 |  | 12/14/22 4:40:46 PM | 60
HIL RA 114 |  |  | 0.023 |  | 0.0081 | 0.0060 | 0.016 |  |  | 0.053 | 0.014 | 0.071 | 0.0038 |  | 0.0018 |  |  |  | 0.0034 |  | 0.014 | [7 empty] | 0.047 |  | 12/14/22 4:42:10 PM | 60
HIL RA 115 |  |  | 0.015 |  |  | 0.0043 | 0.0095 |  |  | 0.053 | 0.014 | 0.050 | 0.0024 |  | 0.0015 |  |  |  | 0.0028 |  | 0.012 | 0.0043 | [6 empty] | 0.10 |  | 12/14/22 4:43:29 PM | 60
HIL RA 116 |  |  |  |  | 0.0060 | 0.0051 | 0.0079 |  |  | 0.054 | 0.013 | 0.051 | 0.0026 |  | 0.0015 |  |  |  | 0.0028 |  | 0.013 | [7 empty] | 0.032 |  | 12/14/22 4:44:51 PM | 60
HIL RA 117 |  |  |  |  | 0.0080 | 0.0059 | 0.0097 |  |  | 0.055 | 0.013 | 0.053 | 0.0027 |  | 0.0017 |  |  |  | 0.0031 |  | 0.013 | 0.0047 | [6 empty] | 0.034 |  | 12/14/22 4:46:25 PM | 60
HIL RA 118 |  |  | 0.025 |  | 0.013 | 0.0087 | 0.014 |  |  | 0.054 | 0.015 |  | 0.0032 |  | 0.0018 |  |  |  | 0.0035 |  | 0.015 | [7 empty] | 0.045 |  | 12/14/22 4:47:39 PM | 60
HIL RA 119 |  |  | 0.019 |  | 0.0079 | 0.0067 | 0.012 |  |  | 0.054 | 0.015 |  | 0.0028 |  | 0.0018 |  |  |  | 0.0031 |  | 0.014 | [7 empty] | 0.037 |  | 12/14/22 4:49:04 PM | 60
HIL RA 120 |  |  | 0.024 |  |  | 0.0062 | 0.014 |  |  | 0.059 | 0.025 |  |  |  | 0.0023 | 0.0024 |  |  | 0.0044 |  | 0.019 | [7 empty] | 0.042 |  | 12/14/22 4:51:16 PM | 60
HIL RA 121 | [5 empty] | 0.0039 | 0.0069 |  | 0.0028 | 0.052 | 0.012 | 0.057 | 0.0028 | [5 empty] | 0.0029 |  | 0.0084 | 0.0042 | [6 empty] | 0.12 |  | 12/14/22 4:52:33 PM | 60
HIL RA 122 | [5 empty] | 0.0047 | 0.0078 |  | 0.0029 | 0.052 | 0.013 | 0.065 | 0.0032 | [5 empty] | 0.0032 |  | 0.0089 | 0.0047 | [6 empty] | 0.14 |  | 12/14/22 4:53:42 PM | 60
HIL RA 123 |  |  | 0.023 |  |  | 0.0060 | 0.013 |  | 0.0030 | 0.055 | 0.012 |  |  |  | 0.0019 | 0.0021 |  |  | 0.0036 |  | 0.014 | [7 empty] | 0.046 |  | 12/14/22 4:54:53 PM | 60
HIL RA 124 |  |  | 0.022 |  |  | 0.0055 | 0.0097 |  |  | 0.052 | 0.011 | 0.063 | 0.0031 | 0.0027 | 0.0017 |  |  |  | 0.0033 |  | 0.016 | 0.0049 | [6 empty] | 0.041 |  | 12/14/22 4:56:23 PM | 60
HIL RA 125 |  |  | 0.024 |  |  | 0.0053 | 0.0087 |  |  | 0.056 | 0.012 | 0.053 | 0.0027 |  | 0.0017 |  |  |  | 0.0033 |  | 0.017 | 0.0051 | [6 empty] | 0.11 |  | 12/14/22 4:57:37 PM | 60
HIL RA 126 |  |  | 0.026 |  |  | 0.0067 | 0.014 |  | 0.0032 | 0.055 | 0.010 |  | 0.0033 | 0.0032 | 0.0019 |  |  |  | 0.0035 |  | 0.018 | [7 empty] | 0.046 |  | 12/14/22 4:58:52 PM | 60
HIL RA 127 |  |  | 0.032 |  |  | 0.0072 | 0.016 |  |  | 0.058 | 0.010 | 0.064 | 0.0029 | 0.0044 | 0.0021 | 0.0020 |  |  | 0.0038 |  | 0.017 | [7 empty] | 0.041 |  | 12/14/22 5:00:14 PM | 60
HIL RA 128 | [5 empty] | 0.0044 | 0.0082 |  | 0.0029 | 0.056 | 0.0099 | 0.053 | 0.0025 |  | 0.0017 |  |  |  | 0.0030 |  | 0.013 | [7 empty] | 0.034 |  | 12/14/22 5:01:31 PM | 60
HIL RA 129 |  |  | 0.017 |  |  | 0.0042 | 0.0089 |  | 0.0028 | 0.054 | 0.0093 | 0.049 | 0.0024 | 0.0024 | 0.0014 |  |  |  | 0.0026 |  | 0.013 | [7 empty] | 0.10 |  | 12/14/22 5:02:45 PM | 60
HIL RA 130 |  |  | 0.030 | 0.023 | 0.010 | 0.0084 | 0.013 |  |  | 0.053 | 0.0091 | 0.053 | 0.0027 | 0.0035 | 0.0015 |  |  |  | 0.0027 |  | 0.014 | [7 empty] | 0.11 |  | 12/14/22 5:04:02 PM | 60
HIL RA 131 | [5 empty] | 0.0061 | 0.013 |  |  | 0.057 | 0.010 |  | 0.0029 | 0.0026 | 0.0019 | 0.0018 |  |  | 0.0034 |  | 0.016 | [7 empty] | 0.041 |  | 12/14/22 5:05:19 PM | 60
HIL RA 132 |  |  | 0.022 |  | 0.0078 | 0.0066 | 0.011 |  | 0.0032 | 0.053 | 0.011 | 0.053 | 0.0025 | 0.0028 | 0.0016 |  |  |  | 0.0027 |  | 0.014 | [7 empty] | 0.11 |  | 12/14/22 5:06:41 PM | 60
HIL RA 133 |  |  | 0.030 |  | 0.0094 | 0.0075 | 0.017 |  |  | 0.054 | 0.010 | 0.068 | 0.0032 | 0.0041 | 0.0018 |  |  |  | 0.0034 |  | 0.016 | [7 empty] | 0.045 |  | 12/14/22 5:07:54 PM | 60
HIL RA 134 |  |  | 0.021 |  |  | 0.0057 | 0.015 |  | 0.0031 | 0.056 | 0.012 | 0.054 | 0.0026 | 0.0032 | 0.0017 |  |  |  | 0.0031 |  | 0.017 | 0.0050 | [6 empty] | 0.11 |  | 12/14/22 5:09:16 PM | 60
HIL RA 135 |  |  | 0.033 |  | 0.011 | 0.0090 | 0.018 |  |  | 0.055 | 0.014 | 0.067 | 0.0031 | 0.0044 | 0.0019 |  |  |  | 0.0037 |  | 0.017 | 0.0058 | [6 empty] | 0.14 |  | 12/14/22 5:10:37 PM | 60
HIL RA 136 |  |  | 0.023 |  | 0.0083 | 0.0063 | 0.014 |  |  | 0.058 | 0.014 |  |  | 0.0032 | 0.0019 |  |  |  | 0.0036 |  | 0.016 | 0.0056 | [6 empty] | 0.038 |  | 12/14/22 5:11:51 PM | 60
HIL RA 137 | [5 empty] | 0.0055 | 0.010 |  | 0.0032 | 0.056 | 0.0093 | 0.051 | 0.0027 |  | 0.0015 |  |  |  | 0.0032 |  | 0.021 | 0.0051 | [6 empty] | 0.033 |  | 12/14/22 5:13:09 PM | 60
HIL RA 138 |  |  | 0.024 |  |  | 0.0061 | 0.014 |  | 0.0032 | 0.057 | 0.0092 | 0.055 | 0.0026 |  | 0.0016 |  |  |  | 0.0034 |  | 0.021 | 0.0055 | [6 empty] | 0.036 |  | 12/14/22 5:14:30 PM | 60
HIL RA 139 |  |  | 0.012 |  | 0.0070 |  | 0.079 | 0.012 |  | 0.0061 | 0.0038 |  | 0.0011 | 0.0017 | 0.00058 | [12 empty] | 0.0028 | 0.0035 |  | 12/14/22 5:16:02 PM | 60

## Taufbecken
no. | details | Cu | Sn | Pb | Zn | Fe | Ag | As | Sb | Nb | Time | Sample | Sample | Mn | Fe | Ni | Cu | Zn | As | Sr | Nb | Ag | Sn | Sb | Pb | Bi | Time | Sec.
Hildesheim_Taufbecken_1 | Deckel | 77 | 5.7 | 1.2 | 14.1 | 1.4 |  | 0.2 | 0.1 | 0.1 | 12/13/22 11:51:57 AM | HIL bapt 1 | HIL bapt 1 | 0.0032 | 0.0077 | 0.0026 | 0.051 | 0.019 | 0.019 |  | 0.0017 | 0.0022 | 0.013 | 0.0042 | 0.037 |  | 12/13/22 11:51:57 AM | 60
Hildesheim_Taufbecken_2 | Deckel | 77.9 | 5.5 | 1.9 | 12.9 | 1.3 |  | 0.3 | 0.2 | 0.1 | 12/13/22 11:53:35 AM | HIL bapt 2 | HIL bapt 2 | 0.0033 | 0.0075 | 0.0026 | 0.052 | 0.018 | 0.023 | 0.0011 | 0.0016 | 0.0023 | 0.013 | 0.0045 | 0.046 |  | 12/13/22 11:53:35 AM | 60
Hildesheim_Taufbecken_3 | Deckel | 78.4 | 4.7 | 1.5 | 13.8 | 1.1 |  | 0.2 | 0.1 | 0.1 | 12/13/22 11:54:54 AM | HIL bapt 3 | HIL bapt 3 | 0.0030 | 0.0069 | 0.0024 | 0.051 | 0.018 | 0.021 |  | 0.0017 | 0.0021 | 0.012 | 0.0041 | 0.041 |  | 12/13/22 11:54:54 AM | 60
Hildesheim_Taufbecken_4 | Deckel Spitze | 79.8 | 4.2 | 0.7 | 13.6 | 1.3 |  | 0.2 | 0.1 | 0.1 | 12/13/22 11:56:37 AM | HIL bapt 4 | HIL bapt 4 | 0.0029 | 0.0073 | 0.0024 | 0.052 | 0.018 | 0.015 | 0.0010 | 0.0017 | 0.0021 | 0.012 | 0.0041 | 0.029 |  | 12/13/22 11:56:37 AM | 60
Hildesheim_Taufbecken_5 | Kessel (Maria mit Neugeborenen; Hintergrund Mitte rechts | 82.5 | 5.2 | 0.9 | 10.1 | 0.7 | 0.1 | 0.2 | 0.2 | 0.1 | 12/13/22 11:57:57 AM | HIL bapt 5 | HIL bapt 5 | 0.0030 | 0.0056 | 0.0027 | 0.052 | 0.016 | 0.016 |  | 0.0016 | 0.0022 | 0.013 | 0.0045 | 0.032 |  | 12/13/22 11:57:57 AM | 60
Hildesheim_Taufbecken_6 | Kessel (Taufszene; Johannes' Bein) | 78.3 | 6.4 | 0.8 | 13 | 0.9 |  | 0.3 | 0.2 | 0.1 | 12/13/22 11:59:25 AM | HIL bapt 6 | HIL bapt 6 | 0.0032 | 0.0063 | 0.0026 | 0.051 | 0.018 | 0.016 |  | 0.0016 | 0.0022 | 0.014 | 0.0044 | 0.032 | 0.0032 | 12/13/22 11:59:25 AM | 60
Hildesheim_Taufbecken_7 | Tragende Figur mit Gefäß | 79.5 | 4.7 | 0.9 | 13.4 | 0.8 |  | 0.2 | 0.2 | 0.1 | 12/13/22 12:01:17 PM | HIL bapt 7 | HIL bapt 7 | 0.0031 | 0.0061 | 0.0027 | 0.052 | 0.018 | 0.017 |  | 0.0017 | 0.0022 | 0.012 | 0.0046 | 0.034 |  | 12/13/22 12:01:17 PM | 60
Hildesheim_Taufbecken_8 | Tragende Figur mit nach untem weisenden Gefäß | 79.1 | 5.1 | 0.4 | 13.8 | 0.9 |  | 0.2 | 0.2 | 0.1 | 12/13/22 12:02:36 PM | HIL bapt 8 | HIL bapt 8 | 0.0030 | 0.0062 | 0.0025 | 0.051 | 0.018 | 0.013 | 0.00096 | 0.0016 | 0.0022 | 0.013 | 0.0045 | 0.025 |  | 12/13/22 12:02:36 PM | 60
Hildesheim_Taufbecken_9 | Tragende Figur | 78.7 | 6.3 | 0.3 | 13.3 | 0.8 |  | 0.2 | 0.2 | 0.1 | 12/13/22 12:04:12 PM | HIL bapt 9 | HIL bapt 9 | 0.0032 | 0.0059 | 0.0026 | 0.052 | 0.018 | 0.011 |  | 0.0015 | 0.0022 | 0.014 | 0.0044 | 0.021 | 0.0031 | 12/13/22 12:04:12 PM | 60
Hildesheim_Taufbecken_10 | Tragende Figur mit Schwert | 82.3 | 4.2 | 0.9 | 11.3 | 0.7 |  | 0.3 | 0.2 | 0.1 | 12/13/22 12:05:32 PM | HIL bapt 10 | HIL bapt 10 | 0.0030 | 0.0055 | 0.0026 | 0.051 | 0.016 | 0.017 |  | 0.0017 | 0.0021 | 0.011 | 0.0042 | 0.034 |  | 12/13/22 12:05:32 PM | 60
Cu-Sn-Zn alloy!